## Sheet1
广州市工商行政管理局 2014年流通领域 建筑材料 商品质量抽查检验不合格名单
序号 | 商品名称 | 销售单位 | 标称生产单位 | 标称商标 | 规格型号 | 不合格项目 | 总判定 | 备注
1 | 镀锌钢管 | 广州市南沙区南沙源霞建材经营部 | 佛山市广兆钢管有限公司 | 广兆 | Q195 DN32×2.0（mm） | 镀锌层重量平均值标准：≥500g/m2，实测：262g/m2；最小值标准：≥480g/m2，实测：258g/m2。 | 监督总体不合格
2 | 电泳涂漆铝合金建筑型材 | 广州市南沙区南沙广耀铝材经营部 | 广州市珠铝铝材有限公司 | 珠铝 | 6063-T5 90下方 壁厚：1.2mm | 标签（或合格证）标准：a) 供方名称和地址;b)供方质检部门的检印;c)合金牌号和状态;d)产品名称和规格；e)膜厚级别、颜色；f)生产日期或批号；g)执行标准编号；h)生产许可证编号和QS标识。实测：执行标准编号标注不正确，未标注QS标识。复合膜局部膜厚标准：≥21μm，实测：19μm。 | 监督总体不合格
3 | 镀锌管 | 广州市南沙区南沙日源兴五金店 | 广州市荣钢金属制品有限公司 | 荣钢 | Q235 DN20×2.75mm | 镀锌层重量平均值标准：≥500g/m2，实测：330g/m2；最小值标准：≥480g/m2，实测：329g/m2。 | 监督总体不合格
4 | 镀锌管 | 广州市南沙区南沙日源兴五金店 | 广州市荣钢金属制品有限公司 | 荣钢 | Q235 DN32×2.2mm | 镀锌层重量平均值标准：≥500g/m2，实测：224g/m2；最小值标准：≥480g/m2，实测：221g/m2。 | 监督总体不合格