## Sheet1
广州市工商局 2015 年流通领域 涂料 商品质量抽查检验不合格名单
序号 | 商品名称 | 标称生产单位 | 标称商标 | 规格型号 | 不合格项目 | 总判定 | 备注
1 | 水性水泥漆 | 从化市太平绿叶建材厂 | 图形商标 | 19kg/桶 | 游离甲醛 | 监督总体不合格 | ——
2 | K11通用型防水涂料 | 广州大鹏建材有限公司 | 鹏莱特 | 5kg/桶 | 游离甲醛、拉伸强度、断裂伸长率、不透水性 | 监督总体不合格 | ——
3 | BN3102净味高级内墙漆 | 广州市柏磊涂料有限公司 | 柏磊 | 20kg/桶 | 耐洗刷性 | 监督总体不合格 | ——
4 | 高级外墙丝绸水泥漆 | 佛山市南海区润威涂料有限公司 | 嘉逹盈 | 17kg/桶 | 耐洗刷性 | 监督总体不合格 | ——
5 | HB聚合物水泥防水涂料 | 深圳市老黑豹总公司广州老黑豹分公司 | 黑豹 | JS-Ⅱ型,25kg/桶 | 断裂伸长率、固体含量 | 监督总体不合格 | 涉嫌为伪造厂名、厂址产品