## Sheet1
皮鞋、休闲鞋比较试验结果汇总表
序号 | 标称生产企业(经销商)名称 | 标称生产企业地址 | 样品名称 | 标称商标或品牌 | 生产日期或批号 | 不符合项目 | 产品标签 |  | 材质鉴别 |  | 剥离强度（(N/cm)） |  | 耐磨性能(mm) |  | 衬里和内垫摩擦色牢度（级） |  | 耐折性能（mm） |  | 鞋跟结合力（N） |  | 勾心纵向刚度(kN·mm) |  | 勾心硬度(HRC) |  | 成型底鞋跟硬度(度) |  | 外底与外中底粘合强度(N/cm) |  | 鞋帮拉出强度(N/cm)
[7 empty] | 标准值 | 实测值 | 标准值 | 实测值 | 标准值 | 实测值 | 标准值 | 实测值 | 标准值 | 实测值 | 标准值 | 实测值 | 标准值 | 实测值 | 标准值 | 实测值 | 标准值 | 实测值 | 标准值 | 实测值 | 标准值 | 实测值 | 标准值 | 实测值
1 | 经销商：鞋柜商贸有限公司 生产商：达芙妮（四川）鞋业有限公司 | 上海市青浦区沪青平公路3908号 | 女鞋 | 苹绮 | 1115404024115 | 耐折性能 | 符合标准要求 | 符合标准要求 | 标称:PU合成革 | 人造革 | ≥40 | 1#: 左83 右107 2#: 左91 右82 | ≤14.0 | 磨痕长度 1#: 左13.2 右13.6 2#: 左13.3 右12.1 | 沾色 ≥2-3 | 沾色 4 | 折后割口裂口长度≤20.0mm，折后出现新裂纹长度≤5.0mm，并且不应超过3处，折后帮面不应出现裂浆、裂面或帮底开胶。 | 割口裂口长度 1#: 左24.1 右12.1 2#: 左9.0 右17.6 新裂纹长度1#: 左26.1 右13.8 2#: 左0.0 右0.0 未发现帮面裂浆、裂面和帮底开胶情况
2 | 中国总经销：深圳市爵邦体育用品有限公司 | 深圳市南山区龙珠大道龙珠五路南纷大厦3-4楼 | 运动休闲鞋 | CROCODILE 鳄鱼恤 | 4125001 | 材质鉴别 | 符合标准要求 | 符合标准要求 | 反绒皮 | 帮面绒面革部分: 牛剖层绒面革 | ≥40 | 1#: 左56 右58 2#: 左53 右56 | ≤14.0 | 磨痕长度 1#: 左 4.0 右4.3 2#: 左 4.3 右 4.7 | 沾色 ≥2-3 | 沾色 4-5 | 折后割口裂口长度≤20.0mm，折后出现新裂纹长度≤5.0mm，并且不应超过3处，折后帮面不应出现裂浆、裂面或帮底开胶。 | 割口裂口长度 1#: 左9.3 右 7.4 2#: 左7.6 右 8.2 新裂纹长度 1#: 左 0.0 右0.0 2#: 左0.0 右0.0 未发现帮面裂浆、裂面和帮底开胶情况
3 | 深圳市爵邦体育用品有限公司 | 深圳市南山区龙珠大道龙珠五路南纷大厦3-4楼 | 男运动休闲鞋(鞋盒) | CROCODILE鳄鱼恤 | 4115002 | 材质鉴别 | 符合标准要求 | 符合标准要求 | 反绒皮 | 帮面绒面革部分: 牛剖层绒面革 | ≥40 | 1#: 左99 右103 | ≤14.0 | 磨痕长度 1#: 左5.0 右5.2 | 沾色 ≥2-3 | 沾色 4 | 折后割口裂口长度≤20.0 mm，折后出现新裂纹长度 ≤5.0mm，并且不应超过3 处，折后帮面不应出现裂 浆、裂面或帮底开胶。 | 割口裂口长度 1#: 左 5.7 右5.9 新裂纹长度 1#: 左 0.0 右0.0 未发现帮面裂浆、裂面和帮底开胶情况
4 | 经销商：豪朋（上海）贸易有限公司 厂名：东莞市厚街盈盛鞋厂 | 广东省东莞市厚街涌口管理区 | 男式休闲鞋 | VDSOUL | 2015-8-5/V9152KX0315003 | 材质鉴别 | 符合标准要求 | 符合标准要求 | 捆口猪皮 主帮面：反毛皮 | 衬里捆口：猪皮革 主帮面：牛剖层绒面革 | ≥40 | 1#: 左199 右185 2#: 左166 右195 | ≤14.0 | 磨痕长度 1#: 左4.7 右4.7 2#: 左4.1 右4.0 | 沾色 ≥2-3 | 沾色 4 | 折后割口裂口长度≤20.0mm，折后出现新裂纹长度≤5.0mm，并且不应超过3处，折后帮面不应出现裂浆、裂面或帮底开胶。 | 割口裂口长度 1#: 左 5.9 右7.2 2#: 左 6.8 右7.5 新裂纹长度 1#: 左 0.0 右0.0 2#: 左 0.0 右0.0 未发现帮面裂浆、裂面和帮底开胶情况
5 | 经销商：豪朋（上海）贸易有限公司 厂名：东莞市厚街盈盛鞋厂 | 广东省东莞市厚街涌口管理区 | 男式休闲鞋 | VDSOUL | 2015-5-15/V9151ZL1401003 | 1.材质鉴别 2.衬里和内垫摩擦色牢度 | 符合标准要求 | 符合标准要求 | 冲孔皮 | 深蓝帮面：牛皮革 |  |  | ≤14.0 | 磨痕长度 1#: 左4.3 右4.4 2#: 左4.4 右4.5 | 沾色 ≥2-3 | 沾色 2 | 折后割口裂口长度≤20.0mm，折后出现新裂纹长度≤5.0mm，并且不应超过3处，折后帮面不应出现裂浆、裂面或帮底开胶。 | 割口裂口长度 1#: 左 5.4 右5.9 2#: 左 7.5 右5.8 新裂纹长度 1#: 左 0.0 右0.0 2#: 左 0.0 右0.0 未发现帮面裂浆、裂面和帮底开胶情况
6 | 销售商：无印良品(上海)商业有限公司 生产企业：福建泉州大盛塑胶制品有限公司 | 上海市静安区石门一路211号6楼 | 运动鞋 | 無印良品 | G5SB505 | 1.标志 2.外底与外中底粘合强度 | 符合标准要求 | 不符合标准要求 | 鞋帮：合成皮革 人造革 | 绒面革帮面：合成革 白色帮面： 合成革 | ≥40 | 1#: 左123 右115 2#: 左117 右137 | ≤14.0 | 磨痕长度 1#: 左7.0 右6.2 2#: 左6.8 右6.5 | 沾色 ≥2-3 | 沾色 4-5 | 折后割口裂口长度≤20.0mm，折后出现新裂纹长度≤5.0mm，并且不应超过3处，折后帮面不应出现裂浆、裂面或帮底开胶。 | 割口裂口长度 1#: 左 5.3 右5.0 2#: 左 5.0 右5.0 新裂纹长度 1#: 左 0.0 右0.0 2#: 左 0.0 右0.0 未发现帮面裂浆、裂面和帮底开胶情况 | [8 empty] | ≥20 | 11
7 | 美的鞋业有限公司 | 中国•广东省广州市江南大道中215号之四 | 男鞋 | MD MEI DICK | F1502/1507 | 勾心纵向刚度 | 符合标准要求 | 符合标准要求 | 标称: 面料:牛皮 | 帮面：牛皮革 | ≥70(男鞋) | 1#: 左122 右134 2#: 左113 右124 | ≤14.0 | 磨痕长度 1#: 左11.0 右11.8 2#: 左11.7 右12.4 |  |  | 折后割口裂口长度≤30.0mm，折后出现新裂纹长度≤5.0mm，并且不应超过3处，折后帮面不应出现裂浆、裂面或帮底开胶。 | 割口裂口长度 1#: 左 5.5 右5.9 2#: 左 7.0 右7.1 新裂纹长度 1#: 左 0.0 右0.0 2#: 左 0.0 右0.0 未发现帮面裂浆、裂面和帮底开胶情况 |  |  | ≥400 (跟高＜50mm) | 左: 308 右: 302 | ≥70.0 (跟高＜30mm) | 左: 72.3 右: 77.3 | ≥55 (跟高≤50mm) | 63
8 | 浙江红蜻蜓鞋业股份有限公司 | 浙江永嘉东瓯工业园 | 女单鞋 | RED DRAGONFLY 红蜻蜓 | B615363 | 1.耐折性能 2.材质鉴别 | 符合标准要求 | 符合标准要求 | 头层牛皮 | 灰色帮面：牛剖层绒面革 白色帮面：牛皮革 | ≥40 | 1#: 左123 右99 2#: 左94 右103 | ≤14.0 | 磨痕长度 1#: 左3.4 右3.7 2#: 左3.7 右3.3 | 沾色 ≥2-3 | 沾色 4-5 | 折后割口裂口长度≤20.0mm，折后出现新裂纹长度≤5.0mm，并且不应超过3处，折后帮面不应出现裂浆、裂面或帮底开胶。 | 割口裂口长度 2#: 左 22.8 右7.5 新裂纹长度 2#: 左 0.0 右0.0 未发现帮面裂浆、裂面和帮底开胶情况
9 | 广州市芭迪鞋业有限公司 | 广州市荔湾区芳村东朗东沙工业园荷景南路33号四楼402房 | 男鞋 | 芭迪 | 11M192282-017 | 勾心硬度 | 符合标准要求 | 符合标准要求 | 标称:黑色牛皮革 | 帮面：牛皮革 | ≥70(男鞋) | 1#: 左132 右147 2#: 左139 右126 | ≤14.0 | 磨痕长度 1#: 左10.7 右11.3 2#: 左10.3 右11.7 |  |  | 折后割口裂口长度≤30.0mm，折后出现新裂纹长度≤5.0mm，并且不应超过3处，折后帮面不应出现裂浆、裂面或帮底开胶。 | 割口裂口长度 1#: 左 5.4 右5.7 2#: 左 5.4 右5.9 新裂纹长度 1#: 左 0.0 右0.0 2#: 左 0.0 右0.0 未发现帮面裂浆、裂面和帮底开胶情况 |  |  | ≥400 (跟高＜50mm) | 左: 604 右: 1164 | ≥70.0 (跟高＜30mm) | 左: ＜70.0 右: ＜70.0 | ≥55 (跟高≤50mm) | 66
10 | 傲丰贸易(深圳)有限公司 | 深圳市罗湖区人民南路国贸大厦六层西15-18号 | 女鞋 | COUBER.G 傲巴斯 | 2015.1.28/61404 W71 | 耐折性能 | 符合标准要求 | 符合标准要求 | 帮面:人造革/牛剖层革 | 蓝色帮面：人造革 棕色配料：牛剖层绒面革 | ≥40 | 1#: 左188 右136 2#: 左134 右131 | ≤14.0 | 磨痕长度 1#: 左4.3 右3.9 2#: 左4.5 右4.0 | 沾色 ≥2-3 | 沾色 4-5 | 折后割口裂口长度≤20.0mm，折后出现新裂纹长度≤5.0mm，并且不应超过3处，折后帮面不应出现裂浆、裂面或帮底开胶。 | 割口裂口长度 1#: 左 5.7 右6.7 新裂纹长度 1#: 左 0.0 右0.0 1#左鞋内侧开胶11.8mm； 1#右鞋外侧开胶19.8mm， 内侧开胶10.6mm未发现帮面裂浆、裂面
11 | 新百丽鞋业(深圳)有限公司 | 深圳市宝安区大浪街道华宁西路99号新百丽工业园 | 绵羊皮革女皮鞋 | Teenmix天美意 | TBL6WG24DU1 15101903 | 成鞋耐折性能 | 符合标准要求 | 符合标准要求 | [帮面]羊皮革[衬里]标称:猪皮革[内垫]标称:人造革 | [帮面]羊皮革[衬里]猪皮革[内垫]合成革 | ≥40 | 1#: 左187 右116 2#: 左168 右159 | ≤14.0 | 磨痕长度 1#: 左4.3 右4.6 2#: 左3.9 右4.3 |  |  | 折后割口裂口长度≤30.0mm，折后出现新裂纹长度≤5.0mm，并且不应超过3处，折后帮面不应出现裂浆、裂面或帮底开胶。 | 割口裂口长度 1#:左8.9 右14.4 2#: 左 13.4 右14.4 新裂纹长度 1#: 左 0.0 右0.0 2#: 左 0.0 右0.0 1#左鞋外侧开胶15.3mm， 1#右鞋内侧开胶41.6mm。 2#左鞋外侧开胶38.2mm，内侧开胶24.2mm， 2#右鞋外侧开胶17.0mm， 内侧开胶50.0mm。 未发现帮面裂浆、裂面。
12 | 广东海华商贸有限公司 | 广州市黄埔大道西100号富力盈泰广场B栋25层 | 金利来女装皮鞋 | goldlion | 5519034806 | 成鞋耐折性能 | 符合标准要求 | 符合标准要求 | 标称: 面料：牛皮 | 帮面:牛皮革 | ≥50(女鞋或童鞋) | 1#: 左116 右130 2#: 左112 右126 | ≤14.0 | 磨痕长度 1#: 左9.0 右8.4 2#: 左9.1 右9.1 |  |  | 折后割口裂口长度≤30.0mm，折后出现新裂纹长度≤5.0mm，并且不应超过3处，折后帮面不应出现裂浆、裂面或帮底开胶。 | 割口裂口长度 1#: 左 5.0 右5.0 2#: 左 5.1 右5.0 新裂纹长度 1#: 左 0.0 右0.0 2#: 左 0.0 右0.0 1#左鞋外侧开胶23.6mm， 右鞋内侧开胶8.4mm。 未发现帮面裂浆、裂面
13 | 广州市迪丰鞋业有限公司 | 广州市天河区珠江新城海安路13号财富广场A1栋2901单位 | 单鞋 | 图片 | 5429D515RD | 材质鉴别 | 符合标准要求 | 符合标准要求 | 标称:牛剖层移膜革 | 合成革 | ≥40 | 1#: 左88 右79 2#: 左74 右75 | ≤14.0 | 磨痕长度 1#: 左3.7 右3.9 2#: 左4.2 右3.5 |  |  | 折后割口裂口长度≤30.0mm，折后出现新裂纹长度≤5.0mm，并且不应超过3处，折后帮面不应出现裂浆、裂面或帮底开胶。 | 割口裂口长度 1#: 左 5.0 右5.4 2#: 左 5.0 右5.3 新裂纹长度 1#: 左 0.0 右0.0 2#: 左 0.0 右0.0 未发现帮面裂浆、裂面和帮底开胶情况
14 | 昶信贸易(天津)有限公司 | 天津市武清区自行车王国产业园区祥园道160号103-59 | 女装休闲鞋 | le saunda 莱尔斯丹 | 2015-08-05 RD/LS-6T-02110 | 衬里和内垫摩擦色牢度 | 符合标准要求 | 符合标准要求 | 标称: 帮面:羊皮革/合成革混用 | 灰色帮面：羊皮革 亮蓝帮面：合成革 | ≥40 | 1#: 左77 右110 2#: 左123 右130 | ≤14.0 | 磨痕长度 1#: 左5.2 右5.4 2#: 左4.5 右5.1 | 沾色 ≥2-3 | 沾色 1-2 | 折后割口裂口长度≤20.0mm，折后出现新裂纹长度≤5.0mm，并且不应超过3处，折后帮面不应出现裂浆、裂面或帮底开胶。 | 割口裂口长度 1#: 左 7.4 右7.3 2#: 左 7.5 右6.1 新裂纹长度 1#: 左 0.0 右0.0 2#: 左 0.0 右0.0 未发现帮面裂浆、裂面和帮底开胶情况
15 | 合众服饰（深圳）有限公司 | 深圳市宝安区大浪街道布龙公路北侧丽港工业区2栋第一层 | 织物女休闲鞋 | Cat | P307720E1YMC92 | 耐折性能 | 符合标准要求 | 符合标准要求 |  |  | ≥40 | 1#: 左85 右99 2#: 左73 右89 | ≤14.0 | 磨痕长度 1#: 左3.1 右3.4 2#: 左3.7 右3.6 | 沾色 ≥2-3 | 沾色 2-3 | 折后割口裂口长度≤20.0mm，折后出现新裂纹长度≤5.0mm，并且不应超过3处，折后帮面不应出现裂浆、裂面或帮底开胶。 | 割口裂口长度 1#: 左 6.2 右5.7 2#: 左 23.6 右9.7 新裂纹长度 1#: 左 0.0 右0.0 2#: 左 0.0 右0.0 未发现帮面裂浆、裂面和帮底开胶情况
16 | 生产商：江苏通源进出口有限公司 经销商：新脚步（北京）商贸有限公司 | 南京市建邺区汉中门大街一号20层H座 | 休闲鞋 | CHARKIES | 150212 | 产品标签 | 符合标准要求 | 不符合标准要求 |  |  | ≥40 | 1#: 左101 右143 2#: 左105 右110 | ≤14.0 | 磨痕长度1#: 左5.5 右5.9 2#: 左5.4 右5.7 | 沾色 ≥2-3 | 沾色 4
17 | 生产商：江苏通源进出口有限公司 经销商：新脚步（北京）商贸有限公司 | 南京市建邺区汉中门大街一号20层H座 | 休闲鞋 | Dickies | 527101 | 产品标签 | 符合标准要求 | 不符合标准要求 |  |  | ≥40 | 1#: 左99 右90 2#: 左82 右89 | ≤14.0 | 磨痕长度 1#: 左10.6 右10.2 2#: 左9.8 右11.0 | 沾色 ≥2-3 | 沾色 4 | 折后割口裂口长度≤20.0mm，折后出现新裂纹长度≤5.0mm，并且不应超过3处，折后帮面不应出现裂浆、裂面或帮底开胶。 | 割口裂口长度 1#: 左 5.0 右5.0 2#: 左 5.0 右5.0 新裂纹长度 1#: 左0.0 右0.0 2#: 左0.0 右0.0 未发现帮面裂浆、裂面和帮底开胶情况
18 | 海恩斯莫里斯（上海）商业有限公司 | 上海市卢湾区淮海中路645-659号B1-3F | 女鞋 | H&M | 2015-07-21/094904275 | 产品标签 | 符合标准要求 | 不符合标准要求 | 标称: 面料：合成革 | 人造革 | ≥40 | 1#: 左101 右94 2#: 左110 右105 | ≤14.0 | 磨痕长度 1#: 左9.6 右10.1 2#: 左10.4 右10.1 | 沾色 ≥2-3 | 沾色 4 | 折后割口裂口长度≤20.0mm，折后出现新裂纹长度≤5.0mm，并且不应超过3处，折后帮面不应出现裂浆、裂面或帮底开胶。 | 割口裂口长度 1#: 左 7.0 右7.3 2#: 左 6.9 右7.0 新裂纹长度 1#: 左 0.0 右0.0 2#: 左 0.0 右0.0 未发现帮面裂浆、裂面和帮底开胶情况
19 | 生产商：青岛润达鞋业有限公司 销售商：无印良品（上海）商业有限公司 | 青岛莱西孙受镇聚和路19号 | 懒式运动鞋(男士) | 無印良品 | G5AB602 | 产品标签 | 符合标准要求 | 不符合标准要求 |  |  | ≥40 | 1#: 左99 右99 2#: 左105 右101 | ≤14.0 | 磨痕长度 1#: 左9.2 右7.9 2#: 左9.3 右7.8 | 沾色 ≥2-3 | 沾色 4-5 | 折后割口裂口长度≤20.0mm，折后出现新裂纹长度≤5.0mm，并且不应超过3处，折后帮面不应出现裂浆、裂面或帮底开胶。 | 割口裂口长度 1#: 左 5.0 右5.0 2#: 左 5.0 右5.0 新裂纹长度 1#: 左 0.0 右0.0 2#: 左 0.0 右0.0 未发现帮面裂浆、裂面和帮底开胶情况
20 | 卡骆驰鞋饰(上海)有限公司 | 上海市黄浦区淮海中路93号大上海时代广场办公楼27楼 | 男式休闲鞋 | crocs | 200511-3J4 | 产品标签 | 符合标准要求 | 不符合标准要求 |  |  | ≥40 | 1#: 左82 右99 2#: 左80 右89 | ≤14.0 | 磨痕长度 1#: 左13.2 右13.6 2#: 左12.3 右12.7 | 沾色 ≥2-3 | 沾色 4-5 | 折后割口裂口长度≤20.0mm，折后出现新裂纹长度≤5.0mm，并且不应超过3处，折后帮面不应出现裂浆、裂面或帮底开胶。 | 割口裂口长度 1#: 左 5.0 右5.0 2#: 左 5.0 右5.0 新裂纹长度 1#: 左 0.0 右0.0 2#: 左 0.0 右0.0 未发现帮面裂浆、裂面和帮底开胶情况
21 | 经销商：鞋柜商贸有限公司 生产商：山东联冠鞋业股份有限公司 | 上海市青浦区沪青平公路3908号 | 女鞋 | 鞋柜 Shoe Box | 2015年4月30日/1115404228102 | / | 符合标准要求 | 符合标准要求 | 标称: 帮面:PU合成革 | 帮面: 人造革 | ≥40 | 1#: 左53 右56 2#: 左51 右52 | ≤14.0 | 磨痕长度 1#: 左3.3 右3.7 2#: 左3.0 右3.6 |  |  | 折后割口裂口长度≤30.0mm，折后出现新裂纹长度≤5.0mm，并且不应超过3处，折后帮面不应出现裂浆、裂面或帮底开胶 | 割口裂口长度 2#: 左10.0 右9.6 新裂纹长度 2#: 左0.0 右0.0 未发现帮面裂浆、裂面和帮底开胶情况 | ≥500 | 1#:左500 右500 鞋跟未脱离 2#:左500 右500 鞋跟未脱离
22 | 达芙妮投资(集团)有限公司 | 上海市青浦区沪青平公路3908号 | 女鞋 | DAPHNE YOUNG | 1515605001161 | / | 符合标准要求 | 符合标准要求 | 标称:PU合成革 | 合成革 | ≥40 | 1#: 左61 右66 2#: 左80 右83 | ≤14.0 | 磨痕长度1#: 左9.6 右8.7 2#: 左9.1 右8.4 | [6 empty] | ≥400 (跟高＜50mm) | 左: 1493 右: 955 | ≥22.5 (跟高＜30mm) | 左: 50.1 右: 49.0 | ≥55 (跟高≤50mm) | 63
23 | 深圳时韵鞋业有限公司 | 深圳市宝安区大浪街道石观工业区 | 亮片布女休闲鞋 | BASTO 百思图 | RMDTR123 | / | 符合标准要求 | 符合标准要求 | 帮面： 牛皮革 标称: 衬里/内垫:猪皮革 | 帮面革料:牛皮革 衬里： 猪皮革 内垫： 猪皮革 | ≥40 | 1#: 左51 右53 2#: 左52 右51 | ≤14.0 | 磨痕长度 1#: 左3.5 右4.3 2#: 左3.8 右4.1 | 沾色 ≥2-3 | 沾色 3 | 折后割口裂口长度≤20.0mm，折后出现新裂纹长度≤5.0mm，并且不应超过3处，折后帮面不应出现裂浆、裂面或帮底开胶。 | 割口裂口长度 1#: 5.7 5.9 2#: 5.2 5.4 新裂纹长度 1#: 左0.0 右0.0 2#: 左0.0 右0.0 未发现帮面裂浆、裂面和帮底开胶情况
24 | 惠州市港盈鞋业有限公司 | 惠州市惠东县港口镇东海村 | 女鞋 | dulala杜拉拉 | 1715101908101 | / | 符合标准要求 | 符合标准要求 | 标称:PU合成革 | 人造革 | ≥40 | 1#: 左51 右53 2#: 左55 右51 | ≤14.0 | 磨痕长度 1#: 左3.9 右4.2 2#: 左4.0 右3.6 |  |  | 折后割口裂口长度≤30.0mm，折后出现新裂纹长度≤5.0mm，并且不应超过3处，折后帮面不应出现裂浆、裂面或帮底开胶。 | 割口裂口长度2#: 左6.7 右7.2 新裂纹长度 2#: 左0.0 右0.0 未发现帮面裂浆、裂面和帮底开胶情况 | ≥500 | 1#:左500 右500 鞋跟未脱离 2#:左500 右500 鞋跟未脱离
25 | 达芙妮投资(集团)有限公司 | 上海市青浦区沪青平公路3908号 | 女鞋 | DAPHNE YOUNG | 1515404024109 | / | 符合标准要求 | 符合标准要求 | 标称:PU合成革 | 人造革 | ≥40 | 1#: 左57 右77 2#: 左73 右88 | ≤14.0 | 磨痕长度 1#: 左8.2 右9.4 2#: 左10.7 右10.5 | 沾色 ≥2-3 | 沾色 3-4
26 | 广州市特乐路鞋业有限公司 | 广州市荔湾区芳村五眼桥西约398-6号 | 男鞋 | DARLORO | 2015-9-5/7550635W | / | 符合标准要求 | 符合标准要求 | 标称: 面料:牛皮 | 牛皮革 | ≥70(男鞋) | 1#: 左100 右94 2#: 左99 右101 | ≤14.0 | 磨痕长度 1#: 左4.4 右4.7 2#: 左4.9 右4.8 |  |  | 折后割口裂口长度≤30.0mm，折后出现新裂纹长度≤5.0mm，并且不应超过3处，折后帮面不应出现裂浆、裂面或帮底开胶。 | 割口裂口长度1#: 左5.7 右5.6 2#: 左5.6 右5.9 新裂纹长度 1#: 左0.0 右0.0 2#: 左0.0 右0.0 未发现帮面裂浆、裂面和帮底开胶情况 |  |  | ≥400 (跟高＜50mm) | 左: 400 右: 408 | ≥70.0 (跟高＜30mm) | 左: 72.4 右: 72.1 | ≥55 (跟高≤50mm) | 58
27 | 深圳时韵鞋业有限公司 | 深圳市宝安区大浪街道石观工业区 | 光面牛皮男鞋 | BASTO 百思图 | RB7ALK04DA1 | / | 符合标准要求 | 符合标准要求 | 标称: 帮面： 牛皮革 衬里/内垫： 猪皮革 | 帮面： 牛皮革 内垫： 猪皮革 鞋舌及后跟衬里：猪皮革 | ≥70(男鞋) | 1#: 左80 右73 2#: 左70 右72 | ≤14.0 | 磨痕长度 1#: 左4.8 右4.8 2#: 左4.6 右4.5 |  |  | 折后割口裂口长度≤30.0mm，折后出现新裂纹长度≤5.0mm，并且不应超过3处，折后帮面不应出现裂浆、裂面或帮底开胶。 | 割口裂口长度 1#: 左8.1 右6.5 2#: 左5.4 右5.2 新裂纹长度 1#: 左0.0 右0.0 2#: 左0.0 右0.0 未发现帮面裂浆、裂面和帮底开胶情况
28 | 河南宏福鞋业有限公司 | 河南省舞阳县三环路与珠海路分叉口 | 休闲鞋 | HOZ | SSAM33K01 | / | 符合标准要求 | 符合标准要求 | 标称:头层牛皮 | 牛皮革 | ≥40 | 1#: 左123 右124 2#: 左115 右119 | ≤14.0 | 磨痕长度 1#: 左6.7 右6.9 2#: 左7.2 右6.7 | 沾色 ≥2-3 | 沾色 3 | 折后割口裂口长度≤20.0mm，折后出现新裂纹长度≤5.0mm，并且不应超过3处，折后帮面不应出现裂浆、裂面或帮底开胶。 | 割口裂口长度 1#: 左 6.5 右6.9 2#: 左 5.8 右6.3 新裂纹长度 1#: 左 0.0 右0.0 2#: 左 0.0 右0.0 未发现帮面裂浆、裂面和帮底开胶情况
29 | 河南宏福鞋业有限公司 | 河南省舞阳县三环路与珠海路分叉口 | 男休闲鞋 | HOZ | JDAM43Q08 | / | 符合标准要求 | 符合标准要求 | 头层牛皮 | 棕色帮面:牛皮革 | ≥40 | 1#: 左133 右147 2#: 左103 右155 | ≤14.0 | 磨痕长度 1#: 左4.4 右3.9 2#: 左4.8 右4.6 | 沾色 ≥2-3 | 沾色 3 | 折后割口裂口长度≤20.0mm，折后出现新裂纹长度≤5.0mm，并且不应超过3处，折后帮面不应出现裂浆、裂面或帮底开胶。 | 割口裂口长度 1#: 左 6.2 右5.7 2#: 左 5.9 右5.6 新裂纹长度 1#: 左 0.0 右0.0 2#: 左 0.0 右0.0 未发现帮面裂浆、裂面和帮底开胶情况
30 | 泉州富豪鞋服有限公司 | 泉州市华大城东工业区 | 男鞋 | HaoxinG | 2015-4-29/D151541 | / | 符合标准要求 | 符合标准要求 | 标称: 牛皮 | 帮面:牛皮革 |  |  | ≤14.0 | 磨痕长度 1#: 左4.5 右4.2 2#: 左4.4 右4.4 | 沾色 ≥2-3 | 沾色 3 | 折后割口裂口长度≤20.0mm，折后出现新裂纹长度≤5.0mm，并且不应超过3处，折后帮面不应出现裂浆、裂面或帮底开胶。 | 割口裂口长度 1#: 左 5.5 右5.9 2#: 左 5.7 右5.6 新裂纹长度 1#: 左 0.0 右0.0 2#: 左 0.0 右0.0 未发现帮面裂浆、裂面和帮底开胶情况
31 | 康奈集团有限公司 | 浙江省温州市中国鞋都产业园区康奈工业园 | 男皮鞋 | KANGNAI 康奈 | 55058-51106/2015.6.15 | / | 符合标准要求 | 符合标准要求 | 标称: 面料：牛皮革 | 牛皮革 | ≥70(男鞋) | 1#: 左83 右80 2#: 左100 右90 | ≤14.0 | 磨痕长度 1#: 左4.8 右4.7 2#: 左4.4 右5.0 |  |  | 折后割口裂口长度≤30.0mm，折后出现新裂纹长度≤5.0mm，并且不应超过3处，折后帮面不应出现裂浆、裂面或帮底开胶。 | 割口裂口长度 1#: 左 6.3 右6.1 2#: 左 8.3 右6.0 新裂纹长度 1#: 左 0.0 右0.0 2#: 左 0.0 右0.0 未发现帮面裂浆、裂面和帮底开胶情况 |  |  | ≥400 (跟高＜50mm) | 左: 1215 右: 1167 | ≥22.5 (跟高＜30mm) | 左: 46.7 右: 47.5 | ≥55 (跟高≤50mm) | 63
32 | 佛山市康莉鞋业有限公司 | 佛山市南海区里水岗联工业区 | 女鞋 | COMELI 康莉 | 115773713 | / | 符合标准要求 | 符合标准要求 | 标称:牛皮革 | 牛皮革 | ≥50(女鞋或童鞋) | 1#: 左116 右99 2#: 左114 右124 | ≤14.0 | 磨痕长度 1#: 左4.1 右4.4 2#: 左4.0 右3.5 |  |  | 折后割口裂口长度≤30.0mm，折后出现新裂纹长度≤5.0mm，并且不应超过3处，折后帮面不应出现裂浆、裂面或帮底开胶。 | 割口裂口长度 1#: 左 6.3 右8.2 新裂纹长度 1#: 左 0.0 右0.0 未发现帮面裂浆、裂面和帮底开胶情况 | ≥500 | 1#:左/右：500 鞋跟未脱离 2#:左/右500 鞋跟未脱离 | ≥1200 (74mm＜跟高≤99mm) | 左: 1877 右: 1770 | ≥43.5 (跟高≥30mm) | 左: 53.1 右: 53.2
33 | 江苏新森达鞋业有限公司 | 建湖县建宝路888号 | 黑软牛皮女靴 | SENDA 森达 | VA1 M3S42 DU1 | / | 符合标准要求 | 符合标准要求 | 标称: 帮面:牛皮 | 帮面:牛皮革 | ≥50(女鞋或童鞋) | 1#: 左56 右58 2#: 左73 右62 | ≤14.0 | 磨痕长度 1#: 左3.2 右3.2 2#: 左3.1 右3.2 |  |  | 折后割口裂口长度≤30.0mm，折后出现新裂纹长度≤5.0mm，并且不应超过3处，折后帮面不应出现裂浆、裂面或帮底开胶。 | 割口裂口长度 1#: 左 9.8 右5.5 2#: 左 7.6 右5.4 新裂纹长度 1#: 左 0.0 右0.0 2#: 左 0.0 右0.0 未发现帮面裂浆、裂面和帮底开胶情况 | ≥500 | 1#:左/右：500 鞋跟未脱离 2#:左/右：500 鞋跟未脱离 | ≥800 (50mm≤跟高≤74mm) | 左: 994 右: 1370 | ≥43.5 (跟高≥30mm) | 左: 48.2 右: 49.3
34 | 广州市跨步鞋业有限公司 | 广州市白云区云城西路228号D栋 | 男休闲鞋 | Lipault | 2015.6.28/M0002CH15 | / | 符合标准要求 | 符合标准要求 | 标称: 面料:打蜡牛皮 | 牛皮革 | ≥40 | 1#: 左100 右109 2#: 左121 右130 | ≤14.0 | 磨痕长度 1#: 左6.5 右6.8 2#: 左6.8 右6.3 | 沾色 ≥2-3 | 沾色 4-5 | 折后割口裂口长度≤20.0mm，折后出现新裂纹长度≤5.0mm，并且不应超过3处，折后帮面不应出现裂浆、裂面或帮底开胶。 | 割口裂口长度 1#: 左 6.4 右6.5 2#: 左 6.5 右7.7 新裂纹长度 1#: 左 0.0 右0.0 2#: 左 0.0 右0.0 未发现帮面裂浆、裂面和帮底开胶情况
35 | 傲丰贸易(深圳)有限公司 | 深圳市罗湖区人民南路国贸大厦六层西15-18号 | 女鞋 | 艾加艾迪 | 521115202356 | / | 符合标准要求 | 符合标准要求 | 标称: 帮面:牛剖层革/牛皮革/ 人造革 | 绒面革帮面：牛剖层绒面革 光面革帮面：牛皮革 蛇皮纹帮面：人造革 | ≥40 | 1#: 左72 右98 2#: 左90 右84 | ≤14.0 | 磨痕长度 1#: 左3.6 右3.8 2#: 左3.5 右3.6 | 沾色 ≥2-3 | 沾色 4-5 | 折后割口裂口长度≤20.0mm，折后出现新裂纹长度≤5.0mm，并且不应超过3处，折后帮面不应出现裂浆、裂面或帮底开胶。 | 割口裂口长度 2#: 左 5.0 右5.0 新裂纹长度 2#: 左 0.0 右0.0 未发现帮面裂浆、裂面和帮底开胶情况
36 | 广州大来贸易有限公司 | 广州市越秀区三元里大道广云大厦3楼 | 男式休闲鞋 | Oceania Roo | 510767-A4D936 | / | 符合标准要求 | 符合标准要求 | 标称: 鞋面材质：牛皮革 内里材质：半猪皮革 | 帮面： 牛皮革 鞋舌及后跟衬里：猪皮革 | ≥40 | 1#: 左77 右73 2#: 左80 右71 | ≤14.0 | 磨痕长度 1#: 左5.2 右5.4 2#: 左5.4 右5.4 | 沾色 ≥2-3 | 沾色 4 | 折后割口裂口长度≤20.0mm，折后出现新裂纹长度≤5.0mm，并且不应超过3处，折后帮面不应出现裂浆、裂面或帮底开胶。 | 割口裂口长度 1#: 左 5.0 右5.0 2#: 左 5.0 右5.0 新裂纹长度 1#: 左 0.0 右0.0 2#: 左 0.0 右0.0 未发现帮面裂浆、裂面和帮底开胶情况
37 | 湖南贵之步工贸有限公司 | 湖南省长沙市天心区黄兴路4号 | 女鞋 | 贵之步 | 41B141710 | / | 符合标准要求 | 符合标准要求 | 标称:牛皮 | 牛皮革 | ≥50(女鞋或童鞋) | 1#: 左83 右91 2#: 左69 右81 | ≤14.0 | 磨痕长度 1#: 左3.6 右4.5 2#: 左4.3 右4.1 |  |  | 折后割口裂口长度≤30.0 mm，折后出现新裂纹长度 ≤5.0mm，并且不应超过3 处，折后帮面不应出现裂 浆、裂面或帮底开胶。 | 割口裂口长度 1#: 左 7.8 右14.8 2#: 左 8.0 右5.5 新裂纹长度 1#: 左 0.0 右0.0 2#: 左 0.0 右0.0 未发现帮面裂浆、裂面和帮底开胶情况
38 | 美丽华企业(南京)有限公司 | 南京市江宁经济技术开发区将军大道西209号 | 女单鞋 | C.BANNER 千百度 | A5498570A01 | / | 符合标准要求 | 符合标准要求 | 羊皮革 | 羊皮革 | ≥40 | 1#: 左59 右52 2#: 左54 右51 | ≤14.0 | 磨痕长度 1#: 左4.3 右3.9 2#: 左3.7 右3.5 |  |  | 折后割口裂口长度≤30.0mm，折后出现新裂纹长度≤5.0mm，并且不应超过3处，折后帮面不应出现裂浆、裂面或帮底开胶。 | 割口裂口长度 1#: 左 5.0 右5.8 新裂纹长度 1#: 左 0.0 右0.0 未发现帮面裂浆、裂面和帮底开胶情况 | ≥500 | 1#:左/右 500 鞋跟未脱离 2#:左/右 500 鞋跟未脱离 | ≥400 (跟高＜50mm) | 左: 1904 右: 1983 | ≥43.5 (跟高≥30mm) | 左: 51.5 右: 51.9
39 | 广州市多美加鞋业有限公司 | 广州市环市西路克山北街11-13号10号铺 | 女休闲皮鞋 | Duomeijia 多美加 | 14MN3201C | / | 符合标准要求 | 符合标准要求 | 标称: 面料：牛皮 | 牛皮革 |  |  | ≤14.0 | 磨痕长度 1#: 左5.2 右5.1 2#: 左4.9 右5.2 | 沾色 ≥2-3 | 沾色 3 | 折后割口裂口长度≤20.0mm，折后出现新裂纹长度≤5.0mm，并且不应超过3处，折后帮面不应出现裂浆、裂面或帮底开胶。 | 割口裂口长度 1#: 左 5.3 右5.1 新裂纹长度 1#: 左 0.0 右0.0 未发现帮面裂浆、裂面和帮底开胶情况
40 | 广州市亨记鞋业有限公司 | 广州市白云区云城西路228号 | 女休闲鞋 | 哈驰 | 64131646 | / | 符合标准要求 | 符合标准要求 | 标称:牛皮 | 牛皮革 | ≥40 | 1#: 左60 右51 2#: 左61 右45 | ≤14.0 | 磨痕长度 1#: 左6.5 右6.4 2#: 左6.9 右7.2 | 沾色 ≥2-3 | 沾色 4 | 折后割口裂口长度≤20.0mm，折后出现新裂纹长度≤5.0mm，并且不应超过3处，折后帮面不应出现裂浆、裂面或帮底开胶。 | 割口裂口长度 1#: 左 5.9 右7.4 2#: 左 6.5 右6.4 新裂纹长度 1#: 左 0.0 右0.0 2#: 左 0.0 右0.0 未发现帮面裂浆、裂面和帮底开胶情况
41 | 新百丽鞋业(深圳)有限公司 | 深圳宝安区大浪街道华宁路99号新百丽工业园 | 绵羊皮革女皮鞋 | Tata | ABL 2GD03 DU1 | / | 符合标准要求 | 符合标准要求 | 标称： 帮面:羊皮革 衬里/内垫:猪皮革 | 帮面：羊皮革 衬里：猪皮革 内垫：猪皮革 | ≥40 | 1#: 左41 右44 2#: 左42 右47 | ≤14.0 | 磨痕长度 1#: 左5.3 右5.2 2#: 左6.0 右4.9 |  |  | 折后割口裂口长度≤30.0mm，折后出现新裂纹长度≤5.0mm，并且不应超过3处，折后帮面不应出现裂浆、裂面或帮底开胶。 | 割口裂口长度 1#: 7.4 6.3 2#: 5.6 5.0 新裂纹长度 1#: 0.0 0.0 2#: 0.0 0.0 未发现帮面裂浆、裂面和帮底开胶情况
42 | 广州市英妮鞋业有限公司 | 广州市荔湾区环市西路103号558室 | 粘胶女鞋 | Fortune people | 49F15QDB6364A01 | / | 符合标准要求 | 符合标准要求 | 标称: 面料：羊皮革 内裡：猪皮 垫脚：猪皮 | 帮面：羊皮革 衬里：猪皮革 内垫：猪皮革 | ≥40 | 1#: 左48 右45 2#: 左40 右42 | ≤14.0 | 磨痕长度 1#: 左4.0 右3.5 2#: 左4.0 右4.1 |  |  | 折后割口裂口长度≤30.0mm，折后出现新裂纹长度≤5.0mm，并且不应超过3处，折后帮面不应出现裂浆、裂面或帮底开胶 | 割口裂口长度 1#: 左 5.4 右6.2 新裂纹长度 1#: 左 0.0 右0.0 未发现帮面裂浆、裂面和帮底开胶情况
43 | 广州市皮匠世家鞋业百货有限公司 | 广州市荔湾区国际鞋业广场A座603 | 女装鞋 | pito deng | 15C40-1 | / | 符合标准要求 | 符合标准要求 | 牛皮革 | 牛皮革 | ≥50(女鞋或童鞋) | 1#: 左80 右88 2#: 左69 右74 | ≤14.0 | 磨痕长度 1#: 左6.6 右6.9 2#: 左6.3 右6.3 |  |  | 折后割口裂口长度≤30.0mm，折后出现新裂纹长度≤5.0mm，并且不应超过3处，折后帮面不应出现裂浆、裂面或帮底开胶。 | 割口裂口长度 1#: 左 5.0 右5.0 2#: 左 5.0 右5.0 新裂纹长度 1#: 左 0.0 右0.0 2#: 左 0.0 右0.0 未发现帮面裂浆、裂面和帮底开胶情况 | ≥500 | 1#:左/右 500 鞋跟未脱离 2#:左/右 500 鞋跟未脱离 | ≥400 (跟高＜50mm) | 左: 1051 右: 1057 | ≥43.5 (跟高≥30mm) | 左: 51.7 右: 53.3
44 | 广州壹号精品鞋业有限公司 | 广州白云区均乐街桃源村桃红西街26号 | 男式休闲鞋 | OCEANIA ROO | 535082-AAX013 | / | 符合标准要求 | 符合标准要求 | 标称: 鞋面材质:牛皮革 内里材质:猪皮革 | 帮面：牛皮革 鞋舌及后帮衬里：猪皮革 后跟部位衬里：合成革 | ≥40 | 1#: 左99 右94 2#: 左101 右89 | ≤14.0 | 磨痕长度 1#: 左5.3 右7.1 2#: 左5.4 右6.2 | 沾色 ≥2-3 | 沾色 3 | 折后割口裂口长度≤20.0mm，折后出现新裂纹长度≤5.0mm，并且不应超过3处，折后帮面不应出现裂浆、裂面或帮底开胶。 | 割口裂口长度 1#: 左 5.7 右6.2 2#: 左 5.4 右5.9 新裂纹长度 1#: 左 0.0 右0.0 2#: 左 0.0 右0.0 未发现帮面裂浆、裂面和帮底开胶情况
45 | 佛山莱思丽实业有限公司 | 佛山市南海里水洲村工业区 | 女鞋 | LESELE莱思丽 | KE51-LC5483-01 | / | 符合标准要求 | 符合标准要求 | 标称:黑色羊皮 | 帮面：羊反绒面革 | ≥40 | 1#: 左66 右53 2#: 左54 右59 | ≤14.0 | 磨痕长度 1#: 左6.1 右5.9 2#: 左6.1 右4.8 |  |  | 折后割口裂口长度≤30.0mm，折后出现新裂纹长度≤5.0mm，并且不应超过3处，折后帮面不应出现裂浆、裂面或帮底开胶。 | 割口裂口长度 1#: 左 7.2 右7.0 新裂纹长度 1#: 左 0.0 右0.0 未发现帮面裂浆、裂面和帮底开胶情况 | ≥500 | 1#:左/右 500 鞋跟未脱离 2#:左/右 500 鞋跟未脱离 | ≥800 (50mm≤跟高≤74mm) | 左: 2250 右: 2091 | ≥43.5 (跟高≥30mm) | 左: 49.8 右: 49.9
46 | 鹤山市奔诚鞋业有限公司 | 鹤山市沙坪镇石岭街15号 | 男鞋 | 卡丹路 | J563029 | / | 符合标准要求 | 符合标准要求 | 标称:牛皮 | 帮面：牛皮革 | ≥40 | 1#: 左139 右101 2#: 左137 右139 | ≤14.0 | 磨痕长度 1#: 左10.8 右11.0 2#: 左11.3 右10.7 | 沾色 ≥2-3 | 沾色 3 | 折后割口裂口长度≤20.0mm，折后出现新裂纹长度≤5.0mm，并且不应超过3处，折后帮面不应出现裂浆、裂面或帮底开胶。 | 割口裂口长度 1#: 左 7.6 右8.2 2#: 左 7.4 右7.6 新裂纹长度 1#: 左 0.0 右0.0 2#: 左 0.0 右0.0 未发现帮面裂浆、裂面和帮底开胶情况
47 | 新百丽鞋业(深圳)有限公司 | 宝安区大浪街道华西路99号新百丽工业园 | 亮片布女鞋 | BeLLE | BBL BEAA6 DB1 | / | 符合标准要求 | 符合标准要求 | 牛皮革 | 皮革帮面:牛皮革 |  |  | ≤14.0 | 磨痕长度 1#: 左3.6 右4.0 | [14 empty] | ≥70 | 118
48 | 佛山星期六鞋业股份有限公司 | 广东省佛山市南海区桂城科技园(简平路)B-3号 | 羊皮女休闲鞋 | ST&SAT | SS53116806*21 |  | 符合标准要求 | 符合标准要求 | 标称:绒面羊皮革 | 羊反绒面革 | ≥40 | 1#: 左77 右80 2#: 左82 右77 | ≤14.0 | 磨痕长度 1#: 左3.6 右4.2 2#: 左3.9 右3.8 | 沾色 ≥2-3 | 沾色 4 | 折后割口裂口长度≤20.0mm，折后出现新裂纹长度≤5.0mm，并且不应超过3处，折后帮面不应出现裂浆、裂面或帮底开胶。 | 割口裂口长度 1#: 左 5.0 右5.0 2#: 左 5.0 右5.0 新裂纹长度 1#: 左 0.0 右0.0 2#: 左 0.0 右0.0 未发现帮面裂浆、裂面和帮底开胶情况
49 | 合众服饰（深圳）有限公司 | 深圳市宝安区大浪街道布龙公路北侧丽港工业区2栋第一层 | 光面牛皮革男休闲鞋 | HUSh Puppies | 2014.11.21/CH5K1E01MU1 | / | 符合标准要求 | 符合标准要求 | 标称: 帮面:牛皮革 衬里/内垫: 猪皮革/牛皮革 | 帮面：牛皮革 衬里：猪皮革 内垫：牛皮革 | ≥40 | 1#: 左90 右77 2#: 左97 右90 | ≤14.0 | 磨痕长度 1#: 左8.9 右9.4 2#: 左8.5 右8.2 | 沾色 ≥2-3 | 沾色 4 | 折后割口裂口长度≤20.0mm，折后出现新裂纹长度≤5.0mm，并且不应超过3处，折后帮面不应出现裂浆、裂面或帮底开胶。 | 割口裂口长度 1#: 左 5.4 右5.2 2#: 左 5.0 右5.3 新裂纹长度 1#: 左 0.0 右0.0 2#: 左 0.0 右0.0 未发现帮面裂浆、裂面和帮底开胶情况
50 | 广州天创时尚鞋业股份有限公司 | 广州市南沙区东涌镇银沙大街31号 | 女皮鞋 | KISSCAT | 2015.9.11/K55729-03 | / | 符合标准要求 | 符合标准要求 | 标称: 帮面:油面牛皮革 衬里:猪皮革 内垫:猪皮革 | 帮面:牛皮革 衬里:猪皮革 内垫:猪皮革 | ≥50(女鞋或童鞋) | 1#: 左90 右88 2#: 左103 右86 | ≤14.0 | 磨痕长度 1#: 左3.9 右4.3 2#: 左3.3 右4.1 |  |  | 折后割口裂口长度≤30.0mm，折后出现新裂纹长度≤5.0mm，并且不应超过3处，折后帮面不应出现裂浆、裂面或帮底开胶。 | 割口裂口长度 1#: 左 5.7 右5.4 新裂纹长度 1#: 左 0.0 右0.0 未发现帮面裂浆、裂面和帮底开胶情况 | ≥500 | 1#:左/右 500 鞋跟未脱离 2#:左/右 500 鞋跟未脱离 | ≥1200 (74mm＜跟高≤99mm) | 左: 2465 右: 2397 | ≥43.5 (跟高≥30mm) | 左: 51.7 右: 51.0
51 | 绫致时装(天津)有限公司 | 天津新技术产业园区武清开发区和畅路6号 | 男士休闲鞋 | JACK JONES 杰克•琼斯 | 21535M014044 | / | 符合标准要求 | 符合标准要求 | 标称: 帮面：人造革与牛皮剖层 革与牛皮革(头层)混合帮 面 | 迷彩帮面：人造革 灰色帮面：牛剖层绒面革 橘色帮面：牛剖层绒面革 黑色帮面：牛皮革 | ≥40 | 1#: 左82 右72 2#: 左65 右73 | ≤14.0 | 磨痕长度 1#: 左3.3 右3.2 2#: 左2.9 右4.1 | 沾色 ≥2-3 | 沾色 3 | 折后割口裂口长度≤20.0mm，折后出现新裂纹长度≤5.0mm，并且不应超过3处，折后帮面不应出现裂浆、裂面或帮底开胶。 | 割口裂口长度 1#: 左 13.8 右10.3 2#: 左 9.9 右12.1 新裂纹长度 1#: 左 0.0 右0.0 2#: 左 0.0 右0.0 未发现帮面裂浆、裂面和帮底开胶情况 | [8 empty] | ≥20 | 29
52 | 广东浪比时服装有限公司 | 广东省广州市环市东路334号市政中环大厦8楼 | 牛皮胶粘男鞋 | LONGBRIGS浪比时 | 15QA017-20 | / | 符合标准要求 | 符合标准要求 | 牛皮革 | 帮面革料:牛皮革 | ≥40 | 1#: 左88 右101 2#: 左94 右88 | ≤14.0 | 磨痕长度 1#: 左4.4 右6.2 2#: 左6.0 右5.3 | 沾色 ≥2-3 | 沾色 3-4 | 折后割口裂口长度≤20.0mm，折后出现新裂纹长度≤5.0mm，并且不应超过3处，折后帮面不应出现裂浆、裂面或帮底开胶。 | 割口裂口长度 1#: 左 5.7 右5.4 2#: 左 5.0 右5.4 新裂纹长度 1#: 左 0.0 右0.0 2#: 左 0.0 右0.0 未发现帮面裂浆、裂面和帮底开胶情况
53 | 广州市华顺科鞋业有限公司 | 广州市白云区龙归龙岗路108号 | 豆豆鞋 | 奥斯曼佰莱 OHSMENBLA | PL1101-A | / | 符合标准要求 | 符合标准要求 | 标称： 面料:牛皮 内里：猪皮里 | 帮面：牛皮革 鞋舌及后跟部位衬里： 猪皮革 | ≥40 | 1#: 左63 右65 2#: 左52 右63 | ≤14.0 | 磨痕长度 1#: 左4.9 右4.6 2#: 左4.1 右4.5 | 沾色 ≥2-3 | 沾色 2-3 | 折后割口裂口长度≤20.0mm，折后出现新裂纹长度≤5.0mm，并且不应超过3处，折后帮面不应出现裂浆、裂面或帮底开胶。 | 割口裂口长度 1#: 左 6.6 右5.6 2#: 左 5.7 右8.8 新裂纹长度 1#: 左 0.0 右0.0 2#: 左 0.0 右0.0 未发现帮面裂浆、裂面和帮底开胶情况
54 | 深圳市百森鞋业有限公司 | 深圳市龙岗区龙岗大道坪地段4056-8号 | 黑色牛皮革女鞋 | PT'SON 百田森 | PYQ60039DU1AM6 | / | 符合标准要求 | 符合标准要求 | 标称:牛皮 | 牛皮革 | ≥50(女鞋或童鞋) | 1#: 左77 右84 2#: 左74 右69 | ≤14.0 | 磨痕长度 1#: 左5.3 右5.0 2#: 左5.0 右5.0
55 | 合众服饰（深圳）有限公司 | 深圳市宝安区大浪街道布龙路北侧丽港工业区2栋第一层 | 小牛皮革女休闲鞋 | Joy&Peace 真美诗 | JZPZYB22DL1 | / | 符合标准要求 | 符合标准要求 | 标称： 帮面： 牛皮革 衬里/内垫: 羊皮革 | 帮面：牛皮革 衬里：羊皮革 内垫：羊皮革 | ≥40 | 1#: 左51 右60 2#: 左53 右62 | ≤14.0 | 磨痕长度 1#: 左5.0 右4.8 2#: 左4.5 右4.4 | 沾色 ≥2-3 | 沾色 3-4
56 | 广州天创时尚鞋业股份有限公司 | 广州市南沙区东涌镇银沙大街31号 | 女皮鞋 | KISSCAT | K55600-04 | / | 符合标准要求 | 符合标准要求 | 标称： 帮面:黑色混种羊皮革/黑色压纹牛皮革 衬里/内垫： 猪皮革/猪皮革 | 光面帮面：羊皮革 压纹帮面：牛皮革 衬里：猪皮革 内垫：猪皮革 | ≥40 | 1#: 左40 右46 2#: 左40 右44 | ≤14.0 | 磨痕长度 1#: 左3.7 右4.3 2#: 左3.8 右3.7 |  |  | 折后割口裂口长度≤30.0mm，折后出现新裂纹长度≤5.0mm，并且不应超过3处，折后帮面不应出现裂浆、裂面或帮底开胶。 | 割口裂口长度 1#: 左 8.2 右7.4 新裂纹长度 1#: 左 0.0 右0.0 未发现帮面裂浆、裂面和帮底开胶情况
57 | 合众服饰（深圳）有限公司 | 深圳市宝安区大浪街道布龙公路北侧丽港工业区2栋第一层 | 牛皮革女皮鞋 | millie's | LZPLC022DA1 | / | 符合标准要求 | 符合标准要求 | 标称: 帮面:牛皮革 衬里/内垫:猪皮革 | 帮面:牛皮革 衬里:猪皮革 内垫:猪皮革 |  |  | ≤14.0 | 磨痕长度 1#: 左3.9 右3.9 2#: 左4.3 右4.1 | [14 empty] | ≥70 | 127
58 | 合众服饰（深圳）有限公司 | 深圳市宝安区大浪街道布龙公路北侧丽港工业区2栋第一层 | 浅蓝-压纹牛皮女休闲 | Joy & peace 真美诗 | JM5118-7DM2 | / | 符合标准要求 | 符合标准要求 | 标称: 帮面:牛皮革 衬里/内垫:猪皮革 | 帮面：牛皮革 衬里：猪皮革 内垫：猪皮革 | ≥40 | 1#: 左80 右86 2#: 左79 右77 | ≤14.0 | 磨痕长度 1#: 左3.4 右3.3 2#: 左3.9 右3.6 | 沾色 ≥2-3 | 沾色 3 | 折后割口裂口长度≤20.0mm，折后出现新裂纹长度≤5.0mm，并且不应超过3处，折后帮面不应出现裂浆、裂面或帮底开胶。 | 割口裂口长度 1#: 左 6.6 右6.3 2#: 左 6.7 右6.5 新裂纹长度 1#: 左 0.0 右0.0 2#: 左 0.0 右0.0 未发现帮面裂浆、裂面和帮底开胶情况
59 | 广州天创时尚鞋业股份有限公司 | 广州市南沙区东涌镇银沙大街31号 | 女皮鞋 | 蹀愫 tigrisso | T55500-52 Q612 | / | 符合标准要求 | 符合标准要求 | 标称: 面料： 羊皮革 衬里内垫:猪皮革 | 帮面：羊皮革 衬里：猪皮革 内垫：猪皮革 | ≥40 | 1#: 左41 右43 2#: 左48 右43 | ≤14.0 | 磨痕长度 1#: 左5.4 右3.5 2#: 左4.0 右4.2 |  |  | 折后割口裂口长度≤30.0mm，折后出现新裂纹长 度≤5.0mm，并且不应超过3处，折后帮面不应出 现裂浆、裂面或帮底开胶。 | 割口裂口长度 1#: 左 5.7 右5.7 2#: 左 5.8 右5.5 新裂纹长度 1#: 左 0.0 右0.0 2#: 左 0.0 右0.0 未发现帮面裂浆、裂面和帮底开胶情况
60 | 威富服饰（中国）有限公司 | 江苏省昆山市张浦镇港浦路北侧 | 女保暖鞋 | THE NORTH FACE | CLu5 | / | 符合标准要求 | 符合标准要求 | 合成革 | 帮面：合成革 | ≥40 | 1#: 左45 右56 2#: 左51 右47 | ≤14.0 | 磨痕长度 1#: 左6.1 右5.0 2#: 左5.0 右5.0 | 沾色 ≥2-3 | 沾色 4-5 | 折后割口裂口长度≤20.0mm，折后出现新裂纹长度≤5.0mm，并且不应超过3处，折后帮面不应出现裂浆、裂面或帮底开胶。 | 割口裂口长度 1#: 左 5.5 右5.4 新裂纹长度 1#: 左 0.0 右0.0 未发现帮面裂浆、裂面和帮底开胶情况
61 | 广州市奔步皮具有限公司 | 广州市花都区狮岭镇自编旺源路1号A栋三楼 | 梦特娇男皮鞋 | 梦特娇 MONTAGUT | Q51182000L | / | 符合标准要求 | 符合标准要求 | 标称: 面料:牛皮 | 牛皮革 | ≥40 | 1#: 左58 右52 2#: 左56 右48 | ≤14.0 | 磨痕长度 1#: 左12.1 右11.9 2#: 左12.4 右12.6 | 沾色 ≥2-3 | 沾色 3 | 折后割口裂口长度≤20.0mm，折后出现新裂纹长度≤5.0mm，并且不应超过3处，折后帮面不应出现裂浆、裂面或帮底开胶。 | 割口裂口长度 1#: 左 5.0 右5.0 2#: 左 5.0 右5.0 新裂纹长度 1#: 左 0.0 右0.0 2#: 左 0.0 右0.0 未发现帮面裂浆、裂面和帮底开胶情况