## Sheet1
箱包商品比较试验结果汇总表
序号 | 购买途径 | 标称生产企业名称 | 生产企业地址 | 产品名称 | 商标或品牌 | 生产日期或批号 | 不符合项目 | 标志标签 |  | 游离甲醛（mg/kg） |  | 可分解芳香胺染料（mg/kg） |  | 氯乙烯单体含量（mg/kg） |  | 可溶性重金属含量（mg/kg） |  | 其它挥发物含量（mg/kg） |  | 缝合强度(N) |  | 外观质量 |  | 标识 |  | 振荡冲击性能 |  | 配件 |  | 拉链耐用度 |  | 耐摩擦色牢度(级) |  | 材质鉴别 |  | 耐冲击性能 |  | 箱（包）锁 |  | 拉杆耐疲劳性能 |  | 行走性能 |  | 拉链平拉强力(N) |  | 硬箱箱体耐静压性能 |  | 硬箱箱面耐落球冲击性能
[8 empty] | 标准值 | 实测值 | 标准值 | 实测值 | 标准值 | 实测值 | 标准值 | 实测值 | 标准值 | 实测值 | 标准值 | 实测值 | 标准值 | 实测值 | 标准值 | 实测值 | 标准值 | 实测值 | 标准值 | 实测值 | 标准值 | 实测值 | 标准值 | 实测值 | 标准值 | 实测值 | 标准值 | 实测值 | 标准值 | 实测值 | 标准值 | 实测值 | 标准值 | 实测值 | 标准值 | 实测值 | 标准值 | 实测值 | 标准值 | 实测值 | 标准值 | 实测值
1 | 实体店 | 南京边城体育用品股份有限公司 | 南京市建邺区嘉陵江东街18号03幢13层 | 诺诗兰 Alpsll35双肩包 | CORDURA NORTHLAND诺诗兰 | B990004 | 振荡冲击性能 | 按照标准要求 | 符合标准要求 | ≤300 | 未检出 | ≤30 | 未检出 | / | / | / | / | / | / | ≥196 | 1#: 496 2#: 451 破坏方式:缝线破坏 | 按标准4.3条表3要求 | 符合要求 | 按标准4.4条要求 | 符合要求 | 包体无开裂，各部件不变形、无断裂、损坏，不开线。固定件、连接件不松动；包锁开启正常，密码锁无卡死、跳号、脱钩、乱号及密码失控现象。起连接作用的背带带袢的变形≤30% | 1#:冲击250次后，提把与包体缝合处缝线断裂 2#:冲击198次后，提把脱落 | / | / | 200次，无掉牙，无错牙，无损坏。 | 符合要求 | 干摩 ≥4 湿摩 ≥3 | 干摩 4-5 湿摩 4-5 | / | / | / | / | / | / | / | / | / | / | / | / | / | / | / | /
2 | 实体店 | 经销销：彪马（上海）商贸有限公司 委托生产厂：万晖运动袋厂 | 深圳市龙岗甘坑李路1号巨银工业区B2栋6楼 | 背包 | PUMA彪马 | 07319306 | 振荡冲击性能 | 按照标准要求 | 符合标准要求 | ≤300 | 未检出 | ≤30 | 未检出 | / | / | / | / | / | / | ≥196 | 1#: 252 2#: 224 破坏方式:缝线破坏 | 按标准4.3条表3要求 | 符合要求 | 按标准4.4条要求 | 符合要求 | 包体无开裂，各部件不变形、无断裂、损坏，不开线。固定件、连接件不松动；包锁开启正常，密码锁无卡死、跳号、脱钩、乱号及密码失控现象。起连接作用的背带带袢的变形≤30% | 单提把：1#:冲击250次后,提把与包体连接处缝线断裂 2#:冲击250次后,未见损坏；双背带：1#：冲击400次后,未见损坏 2#：冲击400次后,未见损坏 | / | / | 200次，无掉牙，无错牙，无损坏。 | 符合要求 | 干摩 ≥4 湿摩 ≥3 | 干摩 4-5 湿摩 4-5 | / | / | / | / | / | / | / | / | / | / | / | / | / | / | / | /
3 | 实体店 | 中国总代理：广东皮尔卡丹品牌管理有限公司 制造商：广州市花都区新华三鑫皮具制品厂 | 广州市花都区镜湖大道35号 | 男包 | 皮尔卡丹 | PEA113096G | 振荡冲击性能 | 按照标准要求 | 符合标准要求 | ≤300 | 面料：24.1； 织物：未检出 | ≤30 | 未检出 | / | / | / | / | / | / | ≥196 | 1#: 258 2#: 530 破坏方式:缝线破坏 | 按标准4.3条表3要求 | 符合要求 | 按标准4.4条要求 | 符合要求 | 包体无开裂，各部件不变形、无断裂、损坏，不开线。固定件、连接件不松动；包锁开启正常，密码锁无卡死、跳号、脱钩、乱号及密码失控现象。起连接作用的背带带袢的变形≤30% | 单背带：1#：冲击1次后,背带脱落,带袢断裂 2#：冲击29次后,背带脱落,带袢断裂；双提把：1#:冲击400次后,未见损坏 2#:冲击400次后,未见损坏 | / | / | 200次，无掉牙，无错牙，无损坏。 | 符合要求 | 干摩 ≥4 湿摩 ≥3 | 干摩 4-5 湿摩 4-5 | / | / | / | / | / | / | / | / | / | / | / | / | / | / | / | /
4 | 实体店 | 广州市赫莲娜服饰实业有限公司 | 广州市白云区云城南三路399号八楼 | 男旅行箱包 | HR | 2015-07-17/H33-201041B1 | 振荡冲击性能 | 按照标准要求 | 符合标准要求 | ≤300 | 未检出 | ≤30 | 未检出 | / | / | / | / | / | / | ≥196 | 1#: 693N 2#: 439N | 按标准4.3条表3要求 | 符合要求 | 按标准4.4条要求 | 符合要求 | 按4.5.4要求试验后，各部件不变形，无断裂、损坏，不开线；固定件、连接不松动；箱体（包体）不变形，无开裂；拉杆拉合顺畅，不变形、不松动、无卡阻，不脱节，拉杆与箱体结合部无开裂、松动；箱（包）锁开启正常。 | 拉杆：1#:冲击300次后,拉杆与箱体结合部开裂 2#:冲击300次后,拉杆与箱体结合部开裂；提把：1#:冲击400次后,未见损坏 2#:冲击400次后,未见损坏 | / | / | / | / | 干摩 ≥4 湿摩 ≥3 | 干摩 4-5 湿摩 4-5 | / | / | 在规定负重条件下进行跌落，箱体、箱口衬架不变形、不开裂，走轮、轮轴、支架不变形、不断裂；对口箱底、盖口缝间隙不大于2mm，掩口箱合缝间隙不大于3mm；走轮转动灵活，无松脱；固定件、连接件、锁不变形、不松动、无损坏、箱（包）锁开启灵活；箱(包)面无裂纹。 | 符合要求 | 使用密码、钥匙连续开关50次不失效。机械密码锁任意组合各位数码，分别开、关试验，无卡死、跳号脱勾、乱号及密码失控现象；钥匙锁钥匙与锁芯型号一致，钥匙插取通畅，锁心转动灵活无不能开关或开关困难等现象；电子编码锁感应灵敏，开启顺畅。用非专用钥匙、乱码开启试验10次，开启次数不大于1次 | 符合要求 | 按标准4.5.2试验后拉杆无变形、卡阻、松脱等现象 | 1#: 拉合3000次后,无变形、卡阻、松脱等现象 2#: 拉合3000次后,无变形、卡阻、松脱等现象 | 表观质量:测试后走轮转动灵活，无卡阻、变形；轮架、轮轴无变形、开裂；拉杆拉合顺畅，不变形，不松动，无卡阻，拉杆与箱体结合部无开裂、松动；箱（包）锁开启正常。走轮磨耗量:≤2mm | 表观质量:符合要求 走轮磨耗量:0.5mm | ≥600 | 1#： 1097 2#： 996 | / | / | / | /
5 | 实体店 | 广州沙驰皮具有限公司 | 广州市越秀区东风中路437号越秀城市广场南塔28楼全层 | 沙驰 拉杆箱 | SATCHI | 2015-06-09/KM512051-1FCN | 振荡冲击性能 | 按照标准要求 | 符合标准要求 | ≤300 | 未检出 | ≤30 | 未检出 | ≤5 | 未检出 | 铅Pb ≤90 镉Cd ≤75 | 未检出 | ≤20 | 2.8 | ≥196 | 1#: 500 2#: 531 | 按标准4.3条表3要求 | 符合要求 | 按标准4.4条要求 | 符合要求 | 按4.5.4要求试验后，各部件不变形，无断裂、损坏，不开线；固定件、连接不松动；箱体（包体）不变形，无开裂；拉杆拉合顺畅，不变形、不松动、无卡阻，不脱节，拉杆与箱体结合部无开裂、松动；箱（包）锁开启正常。 | 1#: 冲击300次后,未见损坏 2#: 冲击55次后,拉杆脱落 | / | / | / | / | 干摩 ≥4 湿摩 ≥3 | 干摩 4-5 湿摩 4-5 | / | / | 在规定负重条件下进行跌落，箱体、箱口衬架不变形、不开裂，走轮、轮轴、支架不变形、不断裂；对口箱底、盖口缝间隙不大于2mm，掩口箱合缝间隙不大于3mm；走轮转动灵活，无松脱；固定件、连接件、锁不变形、不松动、无损坏、箱（包）锁开启灵活；箱(包)面无裂纹。 | 符合要求 | / | / | 按标准4.5.2试验后拉杆无变形、卡阻、松脱等现象 | 1#: 拉合3000次后,无变形、卡阻、松脱等现象 2#: 拉合3000次后,无变形、卡阻、松脱等现象 | 表观质量:测试后走轮转动灵活，无卡阻、变形；轮架、轮轴无变形、开裂；拉杆拉合顺畅，不变形，不松动，无卡阻，拉杆与箱体结合部无开裂、松动；箱（包）锁开启正常。走轮磨耗量:≤2mm | 表观质量:符合要求 走轮磨耗量:0.5mm | ≥600 | 1#： 954 2#： 1062 | / | / | / | /
6 | 网购 | 北京探路者户外用品股份有限公司 | 北京市昌平区科技园区永安路26号609-06 | 30升背包 | TORE∧D | TEBC90604-C05X | 振荡冲击性能 | 按照标准要求 | 符合标准要求 | ≤300 | 未检出 | ≤30 | 未检出 | / | / | / | / | / | / | ≥196 | 1#: 548 2#: 769 破坏方式:缝线破坏 | 按标准4.3条表3要求 | 符合要求 | 按标准4.4条要求 | 符合要求 | 包体无开裂，各部件不变形、无断裂、损坏，不开线。固定件、连接件不松动；包锁开启正常，密码锁无卡死、跳号、脱钩、乱号及密码失控现象。起连接作用的背带带袢的变形≤30% | 1#:冲击250次后,提把与包体连接处面料撕裂 2#:冲击250次后,提把与包体连接处面料撕裂 | / | / | 200次，无掉牙，无错牙，无损坏。 | 符合要求 | 干摩 ≥4 湿摩 ≥3 | 干摩 4-5 湿摩 4-5 | / | / | / | / | / | / | / | / | / | / | / | / | / | / | / | /
7 | 网购 | 上海永联皮具有限公司 总经销：上海迪莱克丝皮具有限公司 | 上海市虹梅南路3855号 | 女包 | DILAKS | DA21013-231/2014-03-04 | 振荡冲击性能 | 按照标准要求 | 符合标准要求 | ≤300 | 面料：35.1； 织物：未检出 | ≤30 | 未检出 | / | / | / | / | / | / | ≥196 | 1#: 214 2#: 225 破坏方式:面料破坏 | 按标准4.3条表3要求 | 符合要求 | 按标准4.4条要求 | 符合要求 | 包体无开裂，各部件不变形、无断裂、损坏，不开线。固定件、连接件不松动；包锁开启正常，密码锁无卡死、跳号、脱钩、乱号及密码失控现象。起连接作用的背带带袢的变形≤30% | 单背带：1#：冲击2次后,背带断裂 2#：冲击63次后,背带断裂；双提把：1#:冲击400次后,未见损坏 2#:冲击400次后,未见损坏 | / | / | 200次，无掉牙，无错牙，无损坏。 | 符合要求 | 干摩 ≥4 湿摩 ≥3 | 干摩 4-5 湿摩 4-5 | / | / | / | / | / | / | / | / | / | / | / | / | / | / | / | /
8 | 网购 | 中国总代理：广东皮尔卡丹品牌管理有限公司、制造商：广州市花都区新华三鑫皮具制品厂） | 广州市花都区新华街镜湖大道35号 | 男包 | Pierre Cardin/皮尔卡丹 | JEV110021B | 振荡冲击性能 | 按照标准要求 | 符合标准要求 | ≤300 | 面料：12.4； 里料：未检出 | ≤30 | 未检出 | / | / | / | / | / | / | ≥196 | 1#: 413 2#: 419 破坏方式:面料破坏 | 按标准4.3条表3要求 | 符合要求 | 按标准4.4条要求 | 符合要求 | 包体无开裂，各部件不变形、无断裂、损坏，不开线。固定件、连接件不松动；包锁开启正常，密码锁无卡死、跳号、脱钩、乱号及密码失控现象。起连接作用的背带带袢的变形≤30% | 单背带：1#：冲击73次后,连接件断裂 2#：冲击80次后,连接件断裂,带袢脱落；双提把：1#:冲击400次后,未见损坏 2#:冲击400次后,未见损坏 | / | / | 200次，无掉牙，无错牙，无损坏。 | 符合要求 | 干摩 ≥4 湿摩 ≥3 | 干摩 4-5 湿摩 4-5 | / | / | / | / | / | / | / | / | / | / | / | / | / | / | / | /
9 | 网购 | 广东骆驼服饰有限公司 | 广东省佛山市南海区里水甘蕉上街村9号 | 双肩背包-30L | CAMEL | A5W3C3119 | 振荡冲击性能 | 按照标准要求 | 符合标准要求 | ≤300 | 未检出 | ≤30 | 未检出 | / | / | / | / | / | / | ≥196 | 1#: 243 2#: 211 破坏方式:缝线破坏 | 按标准4.3条表3要求 | 符合要求 | 按标准4.4条要求 | 符合要求 | 包体无开裂，各部件不变形、无断裂、损坏，不开线。固定件、连接件不松动；包锁开启正常，密码锁无卡死、跳号、脱钩、乱号及密码失控现象。起连接作用的背带带袢的变形≤30% | 1#:冲击1次后,缝线断裂,提把脱落 2#:冲击5次后,缝线断裂,提把脱落 | / | / | 200次，无掉牙，无错牙，无损坏。 | 符合要求 | 干摩 ≥4 湿摩 ≥3 | 干摩 4-5 湿摩 4-5 | / | / | / | / | / | / | / | / | / | / | / | / | / | / | / | /
10 | 网购 | 北京京东世纪贸易有限公司 | (未标注) | 女款黑色配烟灰色织物配皮双C纹印花斜挎单肩手提包 | COACH | 36220 SVDK6 | 标签、振荡冲击性能 | 按照标准要求 | 不符合标准要求 | ≤300 | 未检出 | ≤30 | 未检出 | / | / | / | / | / | / | ≥196 | 1#: 311 2#: 436 破坏方式:缝线破坏 | 按标准4.3条表3要求 | 符合要求 | 按标准4.4条要求 | 符合要求 | 包体无开裂，各部件不变形、无断裂、损坏，不开线。固定件、连接件不松动；包锁开启正常，密码锁无卡死、跳号、脱钩、乱号及密码失控现象。起连接作用的背带带袢的变形≤30% | 双提把：1#:冲击152次后,提把断裂 2#:冲击342次后,提把断裂；单背带：冲击250次后,未见损坏 | / | / | 200次，无掉牙，无错牙，无损坏。 | 符合要求 | 干摩 ≥4 湿摩 ≥3 | 干摩 4-5 湿摩 4-5 | / | / | / | / | / | / | / | / | / | / | / | / | / | / | / | /
11 | 网购 | 新秀丽国际贸易(宁波)有限公司 | 宁波市北仑区小港经五中路15号 | 四轮拉杆箱55/20 | sams nite | 44U*10002 | 振荡冲击性能 | 按照标准要求 | 符合标准要求 | ≤300 | 未检出 | ≤30 | 未检出 | / | / | / | / | / | / | / | / | 按标准4.3条表3要求 | 符合要求 | 按标准4.4条要求 | 符合要求 | 按4.5.4要求试验后，各部件不变形，无断裂、损坏，不开线；固定件、连接不松动；箱体（包体）不变形，无开裂；拉杆拉合顺畅，不变形、不松动、无卡阻，不脱节，拉杆与箱体结合部无开裂、松动；箱（包）锁开启正常。 | 1#: 冲击49次后,拉杆脱落 2#: 冲击88次后,拉杆脱落 | / | / | / | / | / | / | / | / | 在规定负重条件下进行跌落，箱体、箱口衬架不变形、不开裂，走轮、轮轴、支架不变形、不断裂；对口箱底、盖口缝间隙不大于2mm，掩口箱合缝间隙不大于3mm；走轮转动灵活，无松脱；固定件、连接件、锁不变形、不松动、无损坏、箱（包）锁开启灵活；箱(包)面无裂纹。 | 符合要求 | / | / | 按标准4.5.2试验后拉杆无变形、卡阻、松脱等现象 | 1#: 拉合3000次后,无变形、卡阻、松脱等现象 2#: 拉合3000次后,无变形、卡阻、松脱等现象 | 表观质量:测试后走轮转动灵活，无卡阻、变形；轮架、轮轴无变形、开裂；拉杆拉合顺畅，不变形，不松动，无卡阻，拉杆与箱体结合部无开裂、松动；箱（包）锁开启正常。走轮磨耗量:≤2mm | 表观质量:符合要求 走轮磨耗量:0.9mm | ≥550 | 1#： 860 2#： 550 | 硬箱箱面按规定负重在4h内连续承受静压，箱体、箱口不变形、不开裂，箱壳不塌陷。 | 符合要求 | 硬箱箱面经（4000±10）g金属重锤试验后，箱面不变形、开裂。 | 符合要求
12 | 网购 | 广东万里马投资实业有限公司 | 东莞市长安镇建安路367号 | 女士手提包 | WANLIMA 万里马 | 1240299356942 | 振荡冲击性能 | 按照标准要求 | 符合标准要求 | ≤300 | 面料：17.1； 里料：未检出 | ≤30 | 未检出 | / | / | / | / | / | / | ≥196 | 1#: 325 2#: 315 破坏方式:面料破坏 | 按标准4.3条表3要求 | 符合要求 | 按标准4.4条要求 | 符合要求 | 包体无开裂，各部件不变形、无断裂、损坏，不开线。固定件、连接件不松动；包锁开启正常，密码锁无卡死、跳号、脱钩、乱号及密码失控现象。起连接作用的背带带袢的变形≤30% | 单背带：1#：冲击2次后,背带断裂 2#：冲击8次后,背带断裂；双提把：1#:冲击400次后,未见损坏 2#:冲击400次后,未见损坏 | / | / | 200次，无掉牙，无错牙，无损坏。 | 符合要求 | 干摩 ≥4 湿摩 ≥3 | 干摩 4-5 湿摩 4-5 | / | / | / | / | / | / | / | / | / | / | / | / | / | / | / | /
13 | 网购 | 北京京东世纪贸易有限公司 | (未标注) | 女士藏青色牛皮链条单肩包 | Rebecca Minkoff 瑞贝卡·明可弗 | HF24IFCX01 | 标志、标签 | 按照标准要求 | 不符合标准要求 | ≤300 | 未检出 | ≤30 | 未检出 | / | / | / | / | / | / | ≥196 | 1#: 270 2#: 482 破坏方式:缝线破坏 | 按标准4.3条表3要求 | 符合要求 | 按标准4.4条要求 | 符合要求 | 包体无开裂，各部件不变形、无断裂、损坏，不开线。固定件、连接件不松动；包锁开启正常，密码锁无卡死、跳号、脱钩、乱号及密码失控现象。起连接作用的背带带袢的变形≤30% | 单背带：1#：冲击250次后,未见损坏 2#：冲击250次后,未见损坏 | 包锁、插接件、磁扣件能正常开关、无异常。 | 符合要求 | 200次，无掉牙，无错牙，无损坏。 | 符合要求 | 干摩 ≥4 湿摩 ≥3 | 干摩 4-5 湿摩 4 | / | / | / | / | / | / | / | / | / | / | / | / | / | / | / | /
14 | 实体店 | 广东菲安妮皮具股份有限公司 | 惠州市惠城区龙峰上排 | 背提包 | FI0N | FRBA/LBUBU/AC004 |  | 按照标准要求 | 符合标准要求 | ≤300 | 未检出 | ≤30 | 未检出 | / | / | / | / | / | / | ≥196 | 1#: 400 2#: 532 破坏方式:缝线破坏 | 按标准4.3条表3要求 | 符合要求 | 按标准4.4条要求 | 符合要求 | 包体无开裂，各部件不变形、无断裂、损坏，不开线。固定件、连接件不松动；包锁开启正常，密码锁无卡死、跳号、脱钩、乱号及密码失控现象。起连接作用的背带带袢的变形≤30% | 符合标准要求 | / | / | 200次，无掉牙，无错牙，无损坏。 | 符合要求 | 干摩 ≥4 湿摩 ≥3 | 干摩 4-5 湿摩 4-5 | / | / | / | / | / | / | / | / | / | / | / | / | / | / | / | /
15 | 实体店 | 阿迪达斯体育(中国)有限公司 | 上海市徐汇区淮海中路999号上海环贸广场办公楼一期29楼 | 双肩背包 | adidas | AB6188 |  | 按照标准要求 | 符合标准要求 | ≤300 | 未检出 | ≤30 | 未检出 | / | / | / | / | / | / | ≥196 | 1#: 273 2#: 375 破坏方式:缝线破坏 | 按标准4.3条表3要求 | 符合要求 | 按标准4.4条要求 | 符合要求 | 包体无开裂，各部件不变形、无断裂、损坏，不开线。固定件、连接件不松动；包锁开启正常，密码锁无卡死、跳号、脱钩、乱号及密码失控现象。起连接作用的背带带袢的变形≤30% | 符合标准要求 | / | / | 200次，无掉牙，无错牙，无损坏。 | 符合要求 | 干摩 ≥4 湿摩 ≥3 | 干摩 4-5 湿摩 4-5 | / | / | / | / | / | / | / | / | / | / | / | / | / | / | / | /
16 | 实体店 | 匡威体育用品(中国)有限公司 | 上海市静安区延安中路596弄21号二层201F室 | 包 | CONUERSE | 12605C002 |  | 按照标准要求 | 符合标准要求 | ≤300 | 未检出 | ≤30 | 未检出 | / | / | / | / | / | / | ≥196 | 1#: 281 2#: 338 破坏方式:缝线破坏 | 按标准4.3条表3要求 | 符合要求 | 按标准4.4条要求 | 符合要求 | 包体无开裂，各部件不变形、无断裂、损坏，不开线。固定件、连接件不松动；包锁开启正常，密码锁无卡死、跳号、脱钩、乱号及密码失控现象。起连接作用的背带带袢的变形≤30% | 符合标准要求 | / | / | 200次，无掉牙，无错牙，无损坏。 | 符合要求 | 干摩 ≥4 湿摩 ≥3 | 干摩 4 湿摩 4-5 | / | / | / | / | / | / | / | / | / | / | / | / | / | / | / | /
17 | 网购 | 阿迪达斯体育(中国)有限公司 | 苏州工业园区现代大道88号普洛斯物流园区C21号 | 双肩背包 | adidas | M65919 |  | 按照标准要求 | 符合标准要求 | ≤300 | 未检出 | ≤30 | 未检出 | / | / | / | / | / | / | ≥196 | 1#: 534 2#: 586 破坏方式:缝线破坏 | 按标准4.3条表3要求 | 符合要求 | 按标准4.4条要求 | 符合要求 | 包体无开裂，各部件不变形、无断裂、损坏，不开线。固定件、连接件不松动；包锁开启正常，密码锁无卡死、跳号、脱钩、乱号及密码失控现象。起连接作用的背带带袢的变形≤30% | 符合标准要求 | / | / | 200次，无掉牙，无错牙，无损坏。 | 符合要求 | 干摩 ≥4 湿摩 ≥3 | 干摩 4-5 湿摩 4-5 | / | / | / | / | / | / | / | / | / | / | / | / | / | / | / | /
18 | 实体店 | 北京探路者户外用品股份有限公司 | 北京市昌平区北七家镇宏福创业园28号 | 38升背包 | TORE∧D | TEBD80016-E20C | / | 按照标准要求 | 符合标准要求 | ≤300 | 未检出 | ≤30 | 未检出 | / | / | / | / | / | / | ≥196 | 1#: 447 2#: 453 破坏方式:缝线破坏 | 按标准4.3条表3要求 | 符合要求 | 按标准4.4条要求 | 符合要求 | 包体无开裂，各部件不变形、无断裂、损坏，不开线。固定件、连接件不松动；包锁开启正常，密码锁无卡死、跳号、脱钩、乱号及密码失控现象。起连接作用的背带带袢的变形≤30% | 单提把：1#:冲击250次后,未见损坏 2#:冲击250次后,未见损坏；双背带：1#：冲击400次后,未见损坏 2#：冲击400次后,未见损坏 | 包锁、插接件、磁扣件能正常开关、无异常。 | 符合要求 | 200次，无掉牙，无错牙，无损坏。 | 符合要求 | 干摩 ≥4 湿摩 ≥3 | 干摩 4-5 湿摩 4-5 | / | / | / | / | / | / | / | / | / | / | / | / | / | / | / | /
19 | 实体店 | 耐克体育(中国)有限公司 | 江苏省太仓经济开发区广州西路88号 | 背包 | NIKE | BA5105 | / | 按照标准要求 | 符合标准要求 | ≤300 | 未检出 | ≤30 | 未检出 | / | / | / | / | / | / | ≥196 | 1#: 262 2#: 301 破坏方式:缝线破坏 | 按标准4.3条表3要求 | 符合要求 | 按标准4.4条要求 | 符合要求 | 包体无开裂，各部件不变形、无断裂、损坏，不开线。固定件、连接件不松动；包锁开启正常，密码锁无卡死、跳号、脱钩、乱号及密码失控现象。起连接作用的背带带袢的变形≤30% | 单提把：1#:冲击250次后,未见损坏 2#:冲击250次后,未见损坏；双背带：1#：冲击400次后,未见损坏 2#：冲击400次后,未见损坏 | 包锁、插接件、磁扣件能正常开关、无异常。 | 符合要求 | 200次，无掉牙，无错牙，无损坏。 | 符合要求 | 干摩 ≥4 湿摩 ≥3 | 干摩 4-5 湿摩 4-5 | / | / | / | / | / | / | / | / | / | / | / | / | / | / | / | /
20 | 实体店 | 哥伦比亚运动服装商贸（上海）有限公司 | 上海市中山南二路1089号徐汇苑大厦13楼 | 背包 | Columbia | LU0700 | / | 按照标准要求 | 符合标准要求 | ≤300 | 未检出 | ≤30 | 未检出 | / | / | / | / | / | / | ≥196 | 1#: 430 2#: 655 破坏方式:缝线破坏 | 按标准4.3条表3要求 | 符合要求 | 按标准4.4条要求 | 符合要求 | 包体无开裂，各部件不变形、无断裂、损坏，不开线。固定件、连接件不松动；包锁开启正常，密码锁无卡死、跳号、脱钩、乱号及密码失控现象。起连接作用的背带带袢的变形≤30% | 单提把：1#:冲击250次后,未见损坏 2#:冲击250次后,未见损坏；双背带：1#：冲击400次后,未见损坏 2#：冲击400次后,未见损坏 | 包锁、插接件、磁扣件能正常开关、无异常。 | 符合要求 | 200次，无掉牙，无错牙，无损坏。 | 符合要求 | 干摩 ≥4 湿摩 ≥3 | 干摩 4 湿摩 4-5 | / | / | / | / | / | / | / | / | / | / | / | / | / | / | / | /
21 | 实体店 | 珠海日高体育用品发展有限公司 | 珠海市金湾区三灶镇青湾工业区金湖路20号 | 背包 | 图形(NIKKO) | NK-2406 | / | 按照标准要求 | 符合标准要求 | ≤300 | 未检出 | ≤30 | 未检出 | / | / | / | / | / | / | ≥196 | 1#:260 2#:260 破坏方式:缝线破坏 | 按标准4.3条表3要求 | 符合要求 | 按标准4.4条要求 | 符合要求 | 包体无开裂，各部件不变形、无断裂、损坏，不开线。固定件、连接件不松动；包锁开启正常，密码锁无卡死、跳号、脱钩、乱号及密码失控现象。起连接作用的背带带袢的变形≤30% | 单提把：1#:冲击250次后,未见损坏 2#:冲击250次后,未见损坏；双背带：1#：冲击400次后,未见损坏 2#：冲击400次后,未见损坏 | 包锁、插接件、磁扣件能正常开关、无异常。 | 符合要求 | 200次，无掉牙，无错牙，无损坏。 | 符合要求 | 干摩 ≥4 湿摩 ≥3 | 干摩 4-5 湿摩 4-5 | / | / | / | / | / | / | / | / | / | / | / | / | / | / | / | /
22 | 实体店 | 新百伦贸易(中国)有限公司 | 上海市福州路318号腾飞浦汇大厦7楼 | 中性包-背包 | new balance | APSB4317 | / | 按照标准要求 | 符合标准要求 | ≤300 | 未检出 | ≤30 | 未检出 | / | / | / | / | / | / | ≥196 | 1#: 206 2#: 219 破坏方式:缝线破坏 | 按标准4.3条表3要求 | 符合要求 | 按标准4.4条要求 | 符合要求 | 包体无开裂，各部件不变形、无断裂、损坏，不开线。固定件、连接件不松动；包锁开启正常，密码锁无卡死、跳号、脱钩、乱号及密码失控现象。起连接作用的背带带袢的变形≤30% | 单提把：1#:冲击250次后,未见损坏 2#:冲击250次后,未见损坏；双背带：1#：冲击400次后,未见损坏 2#：冲击400次后,未见损坏 | 包锁、插接件、磁扣件能正常开关、无异常。 | 符合要求 | 200次，无掉牙，无错牙，无损坏。 | 符合要求 | 干摩 ≥4 湿摩 ≥3 | 干摩 4-5 湿摩 4-5 | / | / | / | / | / | / | / | / | / | / | / | / | / | / | / | /
23 | 实体店 | 湛江市玛雅旅游用品有限公司 | 湛江市霞山区椹川大道八号 | 祥云(P-CLOUD)28L背包 | 凯乐石(KAILAS) | KA30035 | / | 按照标准要求 | 符合标准要求 | ≤300 | 23 | ≤30 | 未检出 | / | / | / | / | / | / | ≥196 | 1#: 318 2#: 210 破坏方式:缝线破坏 | 按标准4.3条表3要求 | 符合要求 | 按标准4.4条要求 | 符合要求 | 包体无开裂，各部件不变形、无断裂、损坏，不开线。固定件、连接件不松动；包锁开启正常，密码锁无卡死、跳号、脱钩、乱号及密码失控现象。起连接作用的背带带袢的变形≤30% | 单提把：1#:冲击250次后,未见损坏 2#:冲击250次后,未见损坏；双背带：1#：冲击400次后,未见损坏 2#：冲击400次后,未见损坏 | 包锁、插接件、磁扣件能正常开关、无异常。 | 符合要求 | 200次，无掉牙，无错牙，无损坏。 | 符合要求 | 干摩 ≥4 湿摩 ≥3 | 干摩 4-5 湿摩 4-5 | / | / | / | / | / | / | / | / | / | / | / | / | / | / | / | /
24 | 实体店 | 广东万里马投资实业有限公司 | 东莞市长安镇建安路367号 | 女士肩背包 | WANLIMA万里马 | 1200485005451 | / | 按照标准要求 | 符合标准要求 | ≤300 | 未检出 | ≤30 | 未检出 | / | / | / | / | / | / | ≥196 | 1#: 203 2#: 232 破坏方式:面料破坏 | 按标准4.3条表3要求 | 符合要求 | 按标准4.4条要求 | 符合要求 | 包体无开裂，各部件不变形、无断裂、损坏，不开线。固定件、连接件不松动；包锁开启正常，密码锁无卡死、跳号、脱钩、乱号及密码失控现象。起连接作用的背带带袢的变形≤30% | 1#:冲击400次后,未见损坏 2#:冲击400次后,未见损坏 | 包锁、插接件、磁扣件能正常开关、无异常。 | 符合要求 | 200次，无掉牙，无错牙，无损坏。 | 符合要求 | 干摩 ≥4 湿摩 ≥3 | 干摩 4-5 湿摩 4-5 | / | / | / | / | / | / | / | / | / | / | / | / | / | / | / | /
25 | 实体店 | 德津实业发展（深圳）有限公司 | 深圳市福田区深南西路车公庙工业区天安数码时代大厦主楼1911 | 女装手袋 | 迪桑娜 DISSONA | 2015-08-27/8153A39002P00 | / | / | / | ≤300 | 大包包底面料：21.8； 大包面料：24.4； 小包里料：未检出 | / | / | / | / | / | / | / | / | / | / | / | / | / | / | / | / | / | / | / | / | 干摩 ≥4 湿摩 ≥3 | 干摩 4-5 湿摩 4-5 | / | / | / | / | / | / | / | / | / | / | / | / | / | / | / | /
26 | 实体店 | 广州市新逸服饰精品有限公司 | 广州市滨江东路君庭街17号3301室 | 女包 | DILAKS | 货号:DA20218-801 | / | 按照标准要求 | 符合标准要求 | ≤300 | 包面面料：66.4；包底面料、里料：未检出 | ≤30 | 未检出 | / | / | / | / | / | / | ≥196 | 1#: 439 2#: 558 破坏方式:缝线破坏 | 按标准4.3条表3要求 | 符合要求 | 按标准4.4条要求 | 符合要求 | 包体无开裂，各部件不变形、无断裂、损坏，不开线。固定件、连接件不松动；包锁开启正常，密码锁无卡死、跳号、脱钩、乱号及密码失控现象。起连接作用的背带带袢的变形≤30% | 单提把：1#:冲击250次后,未见损坏 2#:冲击250次后,未见损坏；双背带：1#：冲击400次后,未见损坏 2#：冲击400次后,未见损坏 | 包锁、插接件、磁扣件能正常开关、无异常。 | 符合要求 | 200次，无掉牙，无错牙，无损坏。 | 符合要求 | 干摩 ≥4 湿摩 ≥3 | 干摩 4 湿摩 3 | / | / | / | / | / | / | / | / | / | / | / | / | / | / | / | /
27 | 实体店 | 广州博斯绅威商贸有限公司 | 广州市白云区云城南三路399号万达广场A3栋8-9楼 | 旅行箱包 | BOSSSUNVEN | 2015-09-22/S35-204741A1(22#) | / | 按照标准要求 | 符合标准要求 | ≤300 | 前大面：9.6；里料：未检出 | ≤30 | 未检出 | / | / | / | / | / | / | ≥196 | 1#: 536 2#: 604 | 按标准4.3条表3要求 | 符合要求 | 按标准4.4条要求 | 符合要求 | 按4.5.4要求试验后，各部件不变形，无断裂、损坏，不开线；固定件、连接不松动；箱体（包体）不变形，无开裂；拉杆拉合顺畅，不变形、不松动、无卡阻，不脱节，拉杆与箱体结合部无开裂、松动；箱（包）锁开启正常。 | 提把：1#:冲击400次后,未见损坏 2#:冲击400次后,未见损坏；拉杆：1#:冲击300次后,未见损坏 2#:冲击300次后,未见损坏 | / | / | / | / | 干摩 ≥4 湿摩 ≥3 | 干摩 4-5 湿摩 3-4 | / | / | 在规定负重条件下进行跌落，箱体、箱口衬架不变形、不开裂，走轮、轮轴、支架不变形、不断裂；对口箱底、盖口缝间隙不大于2mm，掩口箱合缝间隙不大于3mm；走轮转动灵活，无松脱；固定件、连接件、锁不变形、不松动、无损坏、箱（包）锁开启灵活；箱(包)面无裂纹。 | 符合要求 | 使用密码、钥匙连续开关50次不失效。机械密码锁任意组合各位数码，分别开、关试验，无卡死、跳号脱勾、乱号及密码失控现象；钥匙锁钥匙与锁芯型号一致，钥匙插取通畅，锁心转动灵活无不能开关或开关困难等现象；电子编码锁感应灵敏，开启顺畅。用非专用钥匙、乱码开启试验10次，开启次数不大于1次 | 符合要求 | 按标准4.5.2试验后拉杆无变形、卡阻、松脱等现象 | 1#: 拉合3000次后,无变形、卡阻、松脱等现象 2#: 拉合3000次后,无变形、卡阻、松脱等现象 | 表观质量:测试后走轮转动灵活，无卡阻、变形；轮架、轮轴无变形、开裂；拉杆拉合顺畅，不变形，不松动，无卡阻，拉杆与箱体结合部无开裂、松动；箱（包）锁开启正常。走轮磨耗量:≤2mm | 表观质量:符合要求 走轮磨耗量:0.7mm | ≥650 | 1#： 952 2#： 804 | / | / | / | /
28 | 实体店 | 上海冠军贸易有限公司 | 上海市普陀区金通路199号皇冠企业大楼2号楼 | 拉杆箱 | CROWN | C-F5058H/20" | / | 按照标准要求 | 符合标准要求 | ≤300 | 未检出 | ≤30 | 未检出 | / | / | / | / | / | / | / | / | 按标准4.3条表3要求 | 符合要求 | 按标准4.4条要求 | 符合要求 | 按4.5.4要求试验后，各部件不变形，无断裂、损坏，不开线；固定件、连接不松动；箱体（包体）不变形，无开裂；拉杆拉合顺畅，不变形、不松动、无卡阻，不脱节，拉杆与箱体结合部无开裂、松动；箱（包）锁开启正常。 | 1#:冲击400次后,未见损坏 2#:冲击400次后,未见损坏 | / | / | / | / | / | / | / | / | 在规定负重条件下进行跌落，箱体、箱口衬架不变形、不开裂，走轮、轮轴、支架不变形、不断裂；对口箱底、盖口缝间隙不大于2mm，掩口箱合缝间隙不大于3mm；走轮转动灵活，无松脱；固定件、连接件、锁不变形、不松动、无损坏、箱（包）锁开启灵活；箱(包)面无裂纹。 | 符合要求 | 使用密码、钥匙连续开关50次不失效。机械密码锁任意组合各位数码，分别开、关试验，无卡死、跳号脱勾、乱号及密码失控现象；钥匙锁钥匙与锁芯型号一致，钥匙插取通畅，锁心转动灵活无不能开关或开关困难等现象；电子编码锁感应灵敏，开启顺畅。用非专用钥匙、乱码开启试验10次，开启次数不大于1次 | 符合要求 | 按标准4.5.2试验后拉杆无变形、卡阻、松脱等现象 | 1#: 拉合3000次后,无变形、卡阻、松脱等现象 2#: 拉合3000次后,无变形、卡阻、松脱等现象 | 表观质量:测试后走轮转动灵活，无卡阻、变形；轮架、轮轴无变形、开裂；拉杆拉合顺畅，不变形，不松动，无卡阻，拉杆与箱体结合部无开裂、松动；箱（包）锁开启正常。走轮磨耗量:≤2mm | 表观质量:符合要求 走轮磨耗量:0.2mm | ≥600 | 1#： 1228 2#： 1360 | 硬箱箱面按规定负重在4h内连续承受静压，箱体、箱口不变形、不开裂，箱壳不塌陷。 | 符合要求 | 硬箱箱面经（4000±10）g金属重锤试验后，箱面不变形、开裂。 | 符合要求
29 | 实体店 | 新秀丽国际贸易(宁波)有限公司 | 宁波市北仑区小港经五中路15号 | 四轮拉杆箱 63/23 | sams nite | 2015-6-23/100*86001 | / | / | / | ≤300 | 未检出 | / | / | / | / | / | / | / | / | / | / | / | / | / | / | / | / | / | / | / | / | / | / | / | / | / | / | / | / | 按标准4.5.2试验后拉杆无变形、卡阻、松脱等现象 | 1#: 拉合3000次后,无变形、卡阻、松脱等现象 2#: 拉合3000次后,无变形、卡阻、松脱等现象 | / | / | / | / | / | / | 硬箱箱面经（4000±10）g金属重锤试验后，箱面不变形、开裂。 | 符合要求
30 | 网购 | 耐克体育(中国)有限公司 | 江苏省太仓经济开发区广州西路88号 | 背包 | NIKE | BA4897 001 052015 EKY | / | 按照标准要求 | 符合标准要求 | ≤300 | 未检出 | ≤30 | 未检出 | / | / | / | / | / | / | ≥196 | 1#: 599 2#: 755 破坏方式:缝线破坏 | 按标准4.3条表3要求 | 符合要求 | 按标准4.4条要求 | 符合要求 | 包体无开裂，各部件不变形、无断裂、损坏，不开线。固定件、连接件不松动；包锁开启正常，密码锁无卡死、跳号、脱钩、乱号及密码失控现象。起连接作用的背带带袢的变形≤30% | 双提把：1#:冲击400次后,未见损坏 2#:冲击400次后,未见损坏；单背带：1#：冲击250次后,未见损坏 2#：冲击250次后,未见损坏 | 包锁、插接件、磁扣件能正常开关、无异常。 | 符合要求 | 200次，无掉牙，无错牙，无损坏。 | 符合要求 | 干摩 ≥4 湿摩 ≥3 | 干摩 4-5 湿摩 4-5 | / | / | / | / | / | / | / | / | / | / | / | / | / | / | / | /
31 | 网购 | 阿迪达斯体育(中国)有限公司 | 上海市徐汇区淮海中路999号上海环贸广场办公楼一期29楼 | 包 | adidas | AH4175 | / | 按照标准要求 | 符合标准要求 | ≤300 | 未检出 | ≤30 | 未检出 | / | / | / | / | / | / | ≥196 | 1#: 211 2#: 225 破坏方式:缝线破坏 | 按标准4.3条表3要求 | 符合要求 | 按标准4.4条要求 | 符合要求 | 包体无开裂，各部件不变形、无断裂、损坏，不开线。固定件、连接件不松动；包锁开启正常，密码锁无卡死、跳号、脱钩、乱号及密码失控现象。起连接作用的背带带袢的变形≤30% | 1#：冲击250次后,未见损坏 2#：冲击250次后,未见损坏 | / | / | 200次，无掉牙，无错牙，无损坏。 | 符合要求 | 干摩 ≥4 湿摩 ≥3 | 干摩 4-5 湿摩 4-5 | / | / | / | / | / | / | / | / | / | / | / | / | / | / | / | /
32 | 网购 | 彪马（上海）商贸有限公司 | 中国上海市西藏中路168号都市总部大楼20楼 | 手提包 | PUMA 彪马 | 072823 | / | 按照标准要求 | 符合标准要求 | ≤300 | 未检出 | ≤30 | 未检出 | / | / | / | / | / | / | ≥196 | 1#: 312 2#: 383 破坏方式:缝线破坏 | 按标准4.3条表3要求 | 符合要求 | 按标准4.4条要求 | 符合要求 | 包体无开裂，各部件不变形、无断裂、损坏，不开线。固定件、连接件不松动；包锁开启正常，密码锁无卡死、跳号、脱钩、乱号及密码失控现象。起连接作用的背带带袢的变形≤30% | 双提把：1#:冲击400次后,未见损坏 2#:冲击400次后,未见损坏；单背带：1#：冲击250次后,未见损坏 2#：冲击250次后,未见损坏 | 包锁、插接件、磁扣件能正常开关、无异常。 | 符合要求 | 200次，无掉牙，无错牙，无损坏。 | 符合要求 | 干摩 ≥4 湿摩 ≥3 | 干摩 4-5 湿摩 4-5 | / | / | / | / | / | / | / | / | / | / | / | / | / | / | / | /
33 | 网购 | 南京边城体育用品股份有限公司 | 南京市建邺区嘉陵江东街18号03幢13层 | surpasser 1125双肩包 | 诺诗兰 | B990036 | / | 按照标准要求 | 符合标准要求 | ≤300 | 未检出 | ≤30 | 未检出 | / | / | / | / | / | / | ≥196 | 1#: 726 2#: 885 破坏方式:缝线破坏 | 按标准4.3条表3要求 | 符合要求 | 按标准4.4条要求 | 符合要求 | 包体无开裂，各部件不变形、无断裂、损坏，不开线。固定件、连接件不松动；包锁开启正常，密码锁无卡死、跳号、脱钩、乱号及密码失控现象。起连接作用的背带带袢的变形≤30% | 单提把：1#:冲击250次后,未见损坏 2#:冲击250次后,未见损坏；双背带：1#：冲击400次后,未见损坏 2#：冲击400次后,未见损坏 | 包锁、插接件、磁扣件能正常开关、无异常。 | 符合要求 | 200次，无掉牙，无错牙，无损坏。 | 符合要求 | 干摩 ≥4 湿摩 ≥3 | 干摩 4 湿摩 4-5 | / | / | / | / | / | / | / | / | / | / | / | / | / | / | / | /
34 | 网购 | 新百伦贸易(中国)有限公司 | 中国上海静安区南京西路688号,688号广场6楼 | 中性包-斜挎包 | NB new balance | 2015年7月15日/GC581081-BK | / | 按照标准要求 | 符合标准要求 | ≤300 | 未检出 | ≤30 | 未检出 | / | / | / | / | / | / | ≥196 | 1#: 693 2#: 356 破坏方式:缝线破坏 | 按标准4.3条表3要求 | 符合要求 | 按标准4.4条要求 | 符合要求 | 包体无开裂，各部件不变形、无断裂、损坏，不开线。固定件、连接件不松动；包锁开启正常，密码锁无卡死、跳号、脱钩、乱号及密码失控现象。起连接作用的背带带袢的变形≤30% | 双提把：1#:冲击400次后,未见损坏 2#:冲击400次后,未见损坏；单背带：1#：冲击250次后,未见损坏 2#：冲击250次后,未见损坏 | 包锁、插接件、磁扣件能正常开关、无异常。 | 符合要求 | 200次，无掉牙，无错牙，无损坏。 | 符合要求 | 干摩 ≥4 湿摩 ≥3 | 干摩 4-5 湿摩 4-5 | / | / | / | / | / | / | / | / | / | / | / | / | / | / | / | /
35 | 网购 | 匡威体育用品(中国)有限公司 | 上海市杨浦区江湾城路99号1座三层 | 包 | CONVERSE(匡威) | 12595C826 | / | 按照标准要求 | 符合标准要求 | ≤300 | 未检出 | ≤30 | 未检出 | / | / | / | / | / | / | ≥196 | 1#: 468 2#: 475 破坏方式:缝线破坏 | 按标准4.3条表3要求 | 符合要求 | 按标准4.4条要求 | 符合要求 | 包体无开裂，各部件不变形、无断裂、损坏，不开线。固定件、连接件不松动；包锁开启正常，密码锁无卡死、跳号、脱钩、乱号及密码失控现象。起连接作用的背带带袢的变形≤30% | 单提把：1#:冲击250次后,未见损坏 2#:冲击250次后,未见损坏；双背带：1#：冲击400次后,未见损坏 2#：冲击400次后,未见损坏 | 包锁、插接件、磁扣件能正常开关、无异常。 | 符合要求 | 200次，无掉牙，无错牙，无损坏。 | 符合要求 | 干摩 ≥4 湿摩 ≥3 | 干摩 4-5 湿摩 4-5 | / | / | / | / | / | / | / | / | / | / | / | / | / | / | / | /
36 | 网购 | 新丽运动用品(珠海)有限公司广州分公司 | 广东省广州市越秀区大南路2号合润广场3305室 | 背包 | NIKKO | NK-2371 | / | 按照标准要求 | 符合标准要求 | ≤300 | 未检出 | ≤30 | 未检出 | / | / | / | / | / | / | ≥196 | 1#: 420 2#: 268 破坏方式:面料破坏 | 按标准4.3条表3要求 | 符合要求 | 按标准4.4条要求 | 符合要求 | 包体无开裂，各部件不变形、无断裂、损坏，不开线。固定件、连接件不松动；包锁开启正常，密码锁无卡死、跳号、脱钩、乱号及密码失控现象。起连接作用的背带带袢的变形≤30% | 单提把：1#:冲击250次后,未见损坏 2#:冲击250次后,未见损坏；双背带：1#：冲击400次后,未见损坏 2#：冲击400次后,未见损坏 | 包锁、插接件、磁扣件能正常开关、无异常。 | 符合要求 | 200次，无掉牙，无错牙，无损坏。 | 符合要求 | 干摩 ≥4 湿摩 ≥3 | 干摩 4-5 湿摩 4-5 | / | / | / | / | / | / | / | / | / | / | / | / | / | / | / | /
37 | 网购 | 广东菲安妮皮具股份有限公司 | 惠州市惠城区龙峰上排 | 背提包 | FION | FPLLPBRNPIK15SH11 | / | 按照标准要求 | 符合标准要求 | ≤300 | 56 | ≤30 | 未检出 | ≤5 | 未检出 | 铅Pb ≤90 镉Cd ≤75 | 未检出 | ≤20 | 2.8 | ≥196 | 1#: 288 2#: 281 破坏方式:缝线破坏 | 按标准4.3条表3要求 | 符合要求 | 按标准4.4条要求 | 符合要求 | 包体无开裂，各部件不变形、无断裂、损坏，不开线。固定件、连接件不松动；包锁开启正常，密码锁无卡死、跳号、脱钩、乱号及密码失控现象。起连接作用的背带带袢的变形≤30% | 1#:冲击250次后,未见损坏 2#:冲击250次后,未见损坏 | / | / | 200次，无掉牙，无错牙，无损坏。 | 符合要求 | 干摩 ≥4 湿摩 ≥3 | 干摩 4-5 湿摩 4-5 | / | / | / | / | / | / | / | / | / | / | / | / | / | / | / | /
38 | 网购 | 上海冠军贸易有限公司 | 上海市普陀区金通路199号皇冠企业大楼2号楼 | 拉杆箱 | CROWN | PP8 | / | 按照标准要求 | 符合标准要求 | ≤300 | 未检出 | ≤30 | 未检出 | / | / | / | / | / | / | / | / | 按标准4.3条表3要求 | 符合要求 | 按标准4.4条要求 | 符合要求 | 按4.5.4要求试验后，各部件不变形，无断裂、损坏，不开线；固定件、连接不松动；箱体（包体）不变形，无开裂；拉杆拉合顺畅，不变形、不松动、无卡阻，不脱节，拉杆与箱体结合部无开裂、松动；箱（包）锁开启正常。 | 1#:冲击400次后,未见损坏 2#:冲击400次后,未见损坏 | / | / | / | / | / | / | / | / | 在规定负重条件下进行跌落，箱体、箱口衬架不变形、不开裂，走轮、轮轴、支架不变形、不断裂；对口箱底、盖口缝间隙不大于2mm，掩口箱合缝间隙不大于3mm；走轮转动灵活，无松脱；固定件、连接件、锁不变形、不松动、无损坏、箱（包）锁开启灵活；箱(包)面无裂纹。 | 符合要求 | 使用密码、钥匙连续开关50次不失效。机械密码锁任意组合各位数码，分别开、关试验，无卡死、跳号脱勾、乱号及密码失控现象；钥匙锁钥匙与锁芯型号一致，钥匙插取通畅，锁心转动灵活无不能开关或开关困难等现象；电子编码锁感应灵敏，开启顺畅。用非专用钥匙、乱码开启试验10次，开启次数不大于1次 | 符合要求 | 按标准4.5.2试验后拉杆无变形、卡阻、松脱等现象 | 1#: 拉合3000次后,无变形、卡阻、松脱等现象 2#: 拉合3000次后,无变形、卡阻、松脱等现象 | 表观质量:测试后走轮转动灵活，无卡阻、变形；轮架、轮轴无变形、开裂；拉杆拉合顺畅，不变形，不松动，无卡阻，拉杆与箱体结合部无开裂、松动；箱（包）锁开启正常。走轮磨耗量:≤2mm | 表观质量:符合要求 走轮磨耗量:0.2mm | ≥700 | 1#： 1490 2#： 1890 | 硬箱箱面按规定负重在4h内连续承受静压，箱体、箱口不变形、不开裂，箱壳不塌陷。 | 符合要求 | 硬箱箱面经（4000±10）g金属重锤试验后，箱面不变形、开裂。 | 符合要求
39 | 网购 | 深圳市愉景万丰商贸有限公司 | 深圳市福田区红岭中路园岭花园南国大厦2栋17E | 背包(商务经典系列双肩笔记本电脑背包) | SWISSGEAR | SA9360 | / | 按照标准要求 | 符合标准要求 | ≤300 | 未检出 | ≤30 | 未检出 | / | / | / | / | / | / | ≥196 | 1#: 216 2#: 305 破坏方式:缝线破坏 | 按标准4.3条表3要求 | 符合要求 | 按标准4.4条要求 | 符合要求 | 包体无开裂，各部件不变形、无断裂、损坏，不开线。固定件、连接件不松动；包锁开启正常，密码锁无卡死、跳号、脱钩、乱号及密码失控现象。起连接作用的背带带袢的变形≤30% | 单提把：1#:冲击250次后,未见损坏 2#:冲击250次后,未见损坏；双背带：1#：冲击400次后,未见损坏 2#：冲击400次后,未见损坏 | / | / | 200次，无掉牙，无错牙，无损坏。 | 符合要求 | 干摩 ≥4 湿摩 ≥3 | 干摩 4 湿摩 4-5 | / | / | / | / | / | / | / | / | / | / | / | / | / | / | / | /
40 | 网购 | 德津实业发展（深圳）有限公司 | 深圳市福田区深南西路车公庙工业区天安数码时代大厦主楼1911 | 女装手袋 | 迪桑娜 | 8133A22111C00(2015年09月29日) | / | / | / | ≤300 | 未检出 | / | / | / | / | / | / | / | / | / | / | / | / | / | / | / | / | / | / | / | / | 干摩 ≥4 湿摩 ≥3 | 干摩 4-5 湿摩 4-5 | / | / | / | / | / | / | / | / | / | / | / | / | / | / | / | /