## Sheet1
书包商品质量比较试验汇总表（详表）
序 号 | 商品名称 | 标称生产单位名称 | 生产单位地址 | 标称商标 | 规格型号 | 生产日期 /批号/限期使用日期 | 游离甲醛（mg/kg） |  | 可分解有害芳香胺染料（mg/kg） |  | 振荡冲击性能 |  | 缝合强度（N） |  | 电镀配件 |  | 拉链耐用度 |  | 摩擦色牢度/(级) |  | 配件 |  | 舒适度 |  | 书袋带 |  | 提把 |  | 拉杆长度 |  | 拉杆形状 |  | 护脊装置 |  | 可靠性 |  | 标志
[7 empty] | 标准要求 | 测试结果 | 标准要求 | 测试结果 | 标准要求 | 测试结果 | 标准要求 | 测试结果 | 标准要求 | 测试结果 | 标准要求 | 测试结果 | 标准要求 | 测试结果 | 标准要求 | 测试结果 | 标准要求 | 测试结果 | 标准要求 | 测试结果 | 标准要求 | 测试结果 | 标准要求 | 测试结果 | 标准要求 | 测试结果 | 标准要求 | 测试结果 | 标准要求 | 测试结果 | 标准要求 | 测试结果
1 | 1 | 1 | 1 | 1 | 1 | 1 | 1 |  | 1 |  | 1 |  | 1 |  | 1 |  | 1
1 | 拉杆书包 | 苏州京龙皮件服饰有限公司 | 江苏省苏州市相城区阳澄湖镇经济开发区 |  | 340×395×180mm | _______ | ≤300 | <20 | ≤30 | 未检出 | 在规定负重条件下进行振荡冲击试验，分别检验背带、提把、侧提带，振荡冲击次数为：双背带400次、双提把400次、单背带250次、单提把250次、侧提带150次。 测试后包体无开裂；各部件不变形，无断裂、损坏，不开线；各类连接作用的带袢类不允许发生30%以上的变形；固定件、连接件不松动；包锁开启正常，密码锁无卡死、跳号、脱勾、乱号及密码失控现象。 | / | 面料之间的缝合强度在60mm×60mm有效面积上不低于200N。 | 514.4 532.7 | 金属镀层的耐腐蚀性能应不低于6级（喷雾周期为8h）。 | 10级 | 拉链使用500次，无掉牙，无错牙，无损坏。 | √ | 干擦：≥4 湿擦：≥3 | √ | 装饰锁、插接件、磁扣件等能正常开关400次，无异常。 | √ | 肩、背、腰三个部位与人体曲线贴合后有舒适感，在背负时身体达到平衡状态。书袋背面的支撑部位应作柔软弹性的缓冲处理，不应出现压力集中的凸点（棱角）部位。 | √ | 书袋带在支撑区域内，整个带宽上都应填充缓冲物，宽度应不少于40mm。 书袋带长度应大于500mm，可以单手均匀连续调节，书袋带不应夹背带者的脖子，不应由于非故意原因变松或者脱落。 | √ | 手提书袋的提把应能方便使用者，可以很舒服的握住，可握提把长度应大于80mm。 | √ | 自然长度30cm～60cm,拉伸后总长度60cm～90cm。 | √ | 为T、Ⅱ两种形状，手感好，不易滑落，不变形。 | √ | 拉杆位置有护脊缓冲材料，轮子有配备松紧带的面料保护。 | √ | 滑轮转动灵活、装配牢固。使用时拉杆、滑轮与书包紧固一体。 | √ | QB/T1333-2010要求：经检验合格的产品应有以下标志： 生产单位（经销单位）名称、生产单位地址、商标、等级、产品合格证（或检验标识）、联系电话；必要时，应附产品使用（维护保养）说明。 产品标签应包括以下内容：产品名称、产品标准号、规格（型号）、货号、主体材质（面料、里料）、合格（检验）标识等。 QB/T2858-2007要求：产品（或包装）上应有产品名称、生产单位（或经销单位）名称、地址、商标、采用标准编号、生产日期或批号。书袋的标志（标签）应注有规格、材质，必要时应有洗涤说明和使用说明书。 | √
2 | 书包 | 上海常春藤儿童用品有限公司 | 上海闵行区虹中路115号 |  | 37×30×12（cm） | _______ |  | <20 |  | 未检出 |  | √ |  | 220.8 209.7 |  | / |  | / |  | / |  | / |  | / |  | / |  | / |  | / |  | / |  | / |  | / |  | √
3 | 书包 | 上海常春藤儿童用品有限公司 | 上海闵行区虹中路115号 |  | 37*30*12（cm） | _______ |  | <20 |  | 未检出 |  | √ |  | 215.6 206.7 |  | / |  | / |  | / |  | / |  | / |  | / |  | / |  | / |  | / |  | / |  | / |  | √
4 | 人因拉杆书包 | 广东省东莞市富品箱包有限公司 | 广东省东莞市东城区鳌峙塘工业区 | FLOMO（富乐梦） | 330×200×430mm | _______ |  | <20 |  | 未检出 |  | / |  | 366.5 386.2 |  | 9级 |  | √ |  | √ |  | √ |  | √ |  | √ |  | √ |  | √ |  | √ |  | √ |  | √ |  | √
5 | 哆啦A梦包袋（蓝） | 中山市云飞文化发展有限公司 | 广东省中山市东升镇新成路 |  | 325mm×205mm×540mm | _______ |  | <20 |  | 未检出 |  | / |  | 236.9 227.2 |  | 9级 |  | √ |  | √ |  | √ |  | √ |  | √ |  | √ |  | √ |  | √ |  | √ |  | √ |  | √
6 | 书包 | 东莞市应源文具礼品有限公司 | 东莞市石排镇庙边王兴隆一路二号 | paul frank | 30*19*38cm | _______ |  | <20 |  | 未检出 |  | / |  | 220.5 253.2 |  | 7级 |  | √ |  | √ |  | √ |  | √ |  | √ |  | √ |  | _ |  | _ |  | _ |  | _ |  | √
7 | 英国牛津大学拉杆书包 | 惠州新骏手袋制品有限公司 | 惠州市小金口柏岗工业区 | 英国牛津大学 | 280×135×405mm | _______ |  | <20 |  | 未检出 |  | / |  | 558.9 520.6 |  | 10级 |  | √ |  | √ |  | √ |  | √ |  | √ |  | √ |  | √ |  | √ |  | √ |  | √ |  | √
8 | 小背包 | 苏州京龙皮件服饰有限公司（生产） | 江苏省苏州市相城区阳澄湖镇经济开发区 | Sanrio Original | 240×235×90mm | _______ |  | <20 |  | 未检出 |  | √ |  | 264.6 273.2 |  | / |  | / |  | / |  | / |  | / |  | / |  | / |  | / |  | / |  | / |  | / |  | √
9 | 哆啦A梦包袋（蓝） | 中山市云飞文化发展有限公司 | 广东省中山市东升镇新成路 |  | 350mm×220mm×470mm | _______ |  | <20 |  | 未检出 |  | / |  | 410.6 432.7 |  | 9级 |  | √ |  | √ |  | √ |  | √ |  | √ |  | √ |  | √ |  | √ |  | √ |  | √ |  | √
10 | 太空减负包 | 上海巨亮服饰有限公司 | 上海市闵行区联明路389号 |  | 360×270×180MM | _______ |  | <20 |  | 未检出 |  | / |  | 353.8 320.7 |  | 9级 |  | √ |  | √ |  | — |  | √ |  | √ |  | √ |  | — |  | — |  | — |  | — |  | √
11 | 英国牛津大学拉杆书包 | 惠州新骏手袋制品有限公司 | 惠州市小金口柏岗工业区 | 英国牛津大学 | 230×85×335 | _______ |  | <20 |  | 未检出 |  | / |  | 409.2 415.7 |  | 9级 |  | √ |  | √ |  | — |  | √ |  | √ |  | √ |  | √ |  | √ |  | √ |  | √ |  | √
12 | KFD510女童芭蕾书包 | 罗莱生活科技股份有限公司 | 江苏省南通市星湖大道1699号 |  | 长300mm×宽170mm×高395mm | _______ |  | <20 |  | 未检出 |  | / |  | 318.9 407.3 |  | 10级 |  | √ |  | √ |  | — |  | √ |  | √ |  | √ |  | — |  | — |  | — |  | — |  | √
13 | 休闲背包 | 广东联众文具有限公司 | 广东省中山市小榄镇工业大道南13号之二 |  | 31cm×20cm×47cm | _______ |  | <20 |  | 未检出 |  | / |  | 347.4 415.1 |  | 6级 |  | √ |  | √ |  | — |  | √ |  | √ |  | √ |  | — |  | — |  | — |  | — |  | √
14 | 英姿熊系列双肩包 | 广州亚舟皮具实业有限公司 | 广州市白云区广花路夏茅大道夏茅新九社工业区（亚舟实业） |  | 200×100×250 | _______ |  | <20 |  | 未检出 |  | √ |  | 551.8 563.3 |  | / |  | / |  | / |  | / |  | / |  | / |  | / |  | / |  | / |  | / |  | / |  | √
15 | 儿童书包（浅兰） | 广东省东莞市富品箱包有限公司 | 广东省东莞市东城区鳌峙嵣工业区 |  | W30×H41×D14cm | _______ |  | <20 |  | 未检出 |  | / |  | 470.9 512.3 |  | 7级 |  | √ |  | √ |  | — |  | √ |  | √ |  | √ |  | — |  | — |  | — |  | — |  | √
16 | 中国梦时尚护脊书包 | 福州你和我儿童用品有限公司 | 福州市仓山区橘园洲工业区台江园10号 | YOME | 37*29*16CM | _______ |  | <20 |  | 未检出 |  | √ |  | 637.2 641.5 |  | / |  | / |  | / |  | / |  | / |  | / |  | / |  | / |  | / |  | / |  | / |  | √
17 | MIFFY小学生书包 | 上海晨光文具股份有限公司 | 上海市奉贤区金钱公路3469号 |  | 31×15×41cm FBB93081 | _______ |  | <20 |  | 未检出 |  | / |  | 263.2 316.7 |  | 6级 |  | √ |  | √ |  | — |  | √ |  | √ |  | √ |  | — |  | — |  | — |  | — |  | √
18 | 书包 | (总经销)东莞市源升实业有限公司 | 东莞市石排镇燕窝村康联达工业园 |  | 29×18×39.5cm | _______ |  | <20 |  | 未检出 |  | / |  | 366.9 334.0 |  | 9级 |  | √ |  | √ |  | — |  | √ |  | √ |  | √ |  | — |  | — |  | — |  | — |  | √
19 | 汽车卡通包 | 东莞市尚喜儿童用品有限公司 | 东莞市石排镇田边大基工业区基业路3号 |  | L305/W160/H435mm | _______ |  | <20 |  | 未检出 |  | / |  | 336.7 327.2 |  | 10级 |  | √ |  | √ |  | — |  | √ |  | √ |  | √ |  | — |  | — |  | — |  | — |  | √
20 | 书袋 | 广东足迹鞋业有限公司 | 广东省佛山市南海区大沥镇盐步联安隔海大道219号四楼 |  | 33cm×24cm×10cm | 2015.11.10 |  | <20 |  | 未检出 |  | / |  | 237.93 254.66 |  | 9级 |  | √ |  | √ |  | √ |  | √ |  | √ |  | √ |  | — |  | — |  | — |  | — |  | √
21 | 男童包 | 浙江森马服饰股份有限公司 | 浙江省温州市瓯海区娄桥工业园南汇路98号 |  | 长245mm×宽135mm×高305mm | _______ |  | <20 |  | 未检出 |  | / |  | 201.7 203.2 |  | 6级 |  | √ |  | √ |  | — |  | √ |  | √ |  | √ |  | — |  | — |  | — |  | — |  | √
22 | 书包 | (总经销)东莞市源升实业有限公司 | 东莞市石排镇燕窝村康联达工业园 |  | 29×18×39.5cm | _______ |  | <20 |  | 未检出 |  | / |  | 346.5 319.9 |  | 6级 |  | √ |  | √ |  | — |  | √ |  | √ |  | √ |  | — |  | — |  | — |  | — |  | √
23 | 小包 | 东莞市致盈商贸有限公司 | 东莞市石排镇燕窝村康联达工业园 |  | 27.5×17.5×36.5cm | _______ |  | <20 |  | 未检出 |  | / |  | 267.0 239.4 |  | 6级 |  | √ |  | √ |  | — |  | √ |  | √ |  | √ |  | — |  | — |  | — |  | — |  | √
24 | 七匹熊书包 | 泉州井田志商贸有限公司 | 晋江市陈埭镇仙石工业区 |  | 370mm×290mm×150mm | _______ |  | <20 |  | 未检出 |  | / |  | 342.2 316.7 |  | 7级 |  | √ |  | √ |  | — |  | √ |  | √ |  | √ |  | — |  | — |  | — |  | — |  | √
25 | 休闲背包 | 广东联众文具有限公司 | 广东省中山市小榄镇工业大道南13号之2 |  | 31cm×16cm×46cm | _______ |  | <20 |  | 未检出 |  | / |  | 256.3 206.7 |  | 8级 |  | √ |  | √ |  | — |  | √ |  | √ |  | √ |  | — |  | — |  | — |  | — |  | √
26 | 书袋 | 广东足迹鞋业有限公司 | 广东省佛山市南海区大沥镇盐步联安隔海大道219号四楼 | Dr.Kong（江博士） | 33cm*24cm*10cm | 2016.04.05 |  | <20 |  | 未检出 |  | / |  | 654.7 663.2 |  | 9级 |  | √ |  | √ |  | √ |  | √ |  | √ |  | √ |  | — |  | — |  | — |  | — |  | √
27 | 护脊书包 | 宁宝贸易（深圳）有限公司 | 深圳市福田区中康路73号中康办公综合楼719室 |  | S-W300mm×H360mm×D180mm | _______ |  | <20 |  | 未检出 |  | / |  | 532.5 509.7 |  | 6级 |  | √ |  | √ |  | √ |  | √ |  | √ |  | √ |  | _ |  | _ |  | _ |  | _ |  | 未标注生产日期及批号。
28 | 护脊书包 | （中国总代理）宁宝贸易（深圳）有限公司 | 深圳市福田区中康路73号中康办公综合楼719室 | SPI | S | _______ |  | <20 |  | 未检出 |  | / |  | 587.5 536.9 |  | 6级 |  | √ |  | √ |  | √ |  | √ |  | √ |  | √ |  | _ |  | _ |  | _ |  | _ |  | 未标明材质。
29 | 健康护脊书包 | 广东启智数码股份有限公司 | 广东省佛山市顺德区伦教集约工业区创业路5号 |  | 380×160×300mm | _______ |  | <20 |  | 未检出 |  | / |  | 258.6 219.4 |  | 4级 |  | √ |  | √ |  | √ |  | √ |  | √ |  | √ |  | _ |  | _ |  | _ |  | _ |  | √
30 | 炫酷拉杆包 | 福建新代实业有限公司 | 福建省福州市仓山区盖山北园双湖路8号 | TRANSFORMERS | 410×305×160mm | _______ |  | <20 |  | 未检出 |  | 合格品要求 规定负重：7kg 单提把：试验终止时振荡冲击次数为11次，包体开线，提把脱落。 （无带袢） 双背带：包体开线，双背带不检。 |  | 240.4 316.7 |  | / |  | / |  | / |  | / |  | / |  | / |  | / |  | / |  | / |  | / |  | / |  | √
31 | 书包 | 东莞市源升实业有限公司 | 东莞市石排镇燕窝村康联达工业园 | SUNCISCO | 30×20×39cm | _______ |  | <20 |  | 未检出 |  | / |  | 513.9 508.9 |  | 3级 |  | √ |  | √ |  | _ |  | √ |  | √ |  | √ |  | _ |  | _ |  | _ |  | _ |  | √
32 | 男孩的选择拉杆书包 | 东莞市智高文具有限公司 | 广东省东莞市石碣镇桔洲第三工业区 |  | 35cm×24cm×45cm | _______ |  | <20 |  | 未检出 |  | √ |  | 318.1 309.2 |  | / |  | / |  | / |  | / |  | / |  | / |  | / |  | / |  | / |  | / |  | / |  | 未按标准要求标注主体材质面料、里料。
33 | 专利护脊书包 | 乐同国际企业有限公司监制 | 广州市白云区人和镇凤尾工业区88号 |  | 长315×宽160×高360 | _______ |  | <20 |  | 未检出 |  | 优等品要求 规定负重：7kg 双背带：试验后，无异常。（带袢变形4.0％） 单提把：试验后，提把与包体连接处开线。（无带袢） |  | 388.7 398.6 |  | / |  | / |  | / |  | / |  | / |  | / |  | / |  | / |  | / |  | / |  | / |  | √
34 | 专利护脊书包 | 乐同国际企业有限公司监制 | 广州市白云区人和镇凤尾工业区88号 |  | 长315*宽160*高360 | _______ |  | <20 |  | 未检出 |  | 优等品要求 规定负重：7kg 双背带：试验后，无异常。（带袢变形4.5%） 单提把：试验后，提把与包体连接处开线。 （无带袢） |  | 419.3 403.6 |  | / |  | / |  | / |  | / |  | / |  | / |  | / |  | / |  | / |  | / |  | / |  | √
35 | 达睿健康书包 | 惠州携尚手袋有限公司 | 惠州市小金口柏岗工业区 |  | 30*（14+4）*39cm | _______ |  | <20 |  | 未检出 |  | / |  | 505.75 475.86 |  | 3级 |  | √ |  | √ |  | √ |  | √ |  | √ |  | √ |  | _ |  | _ |  | _ |  | _ |  | √
36 | 拉杆书包 | （网上营业执照名称）广州山龙箱包有限责任公司 | （网上营业执照地址）广东省广州市花都区狮岭镇前进村自编联珠坑街一号C1-2层 |  | 43×28×17cm | _______ |  | <20 |  | 未检出 |  | / |  | 202.9 232.0 |  | 3级 |  | √ |  | √ |  | √ |  | √ |  | √ |  | √ |  | √ |  | √ |  | 拉杆位置无护脊缓冲材料。 |  | √ |  | 未标注地址、采用标注编号。
37 | 护脊减压书包（纯真年代） | 北京启越文化有限公司 | （网上标称地址）北京大兴区五环至六环之间北京市大兴区黄村镇清澄名苑北区14-5-902号 |  | 高41cm×宽26cm×厚19cm | _______ |  | <20 |  | 未检出 |  | 优等品要求 规定负重：9kg 双背带：试验后，背带与包体连接处开线。 （带袢变形4.8％） 单提把：试验终止时振荡冲击次数为13次，单提把脱落。 （无带袢） |  | 403.1 411.7 |  | / |  | / |  | / |  | / |  | / |  | / |  | / |  | / |  | / |  | / |  | / |  | 未标注生产单位地址。 未标注货号。
38 | 韩版贵族小学生高年级书包 | （网上营业执照名称）广州市冠帝服饰有限公司 | （网上营业执照地址）广州市天河区天河南二路27号3005房 |  |  | _______ |  | <20 |  | 未检出 |  | 合格品要求 规定负重：7kg 双背带：试验后，无异常。（带袢变形4.5％） 单提把：试验终止时振荡冲击次数为26次，单提把脱落。（无带袢） |  | 357.2 366.4 |  | / |  | / |  | / |  | / |  | / |  | / |  | / |  | / |  | / |  | / |  | / |  | 未标注生产单位（经销单位）名称、生产单位地址、联系电话。未标注规格（型号）。
39 | 背提包 | 广州英牌数码科技有限公司 | 广州市天河区员村西街2号大院自编45号202室 | Mr.P | 400mm | _______ |  | <20 |  | 未检出 |  | 合格品要求 规定负重：5kg 双背带：试验后，无异常。（带袢变形0.5％） 单提把：试验终止时振荡冲击次数为96次，包体与提把连接处开裂，提把脱落。 |  | 562.3 586.0 |  | / |  | / |  | / |  | / |  | / |  | / |  | / |  | / |  | / |  | / |  | / |  | √
40 | 炫酷拉杆包 | 福建新代实业有限公司 | 福建省福州市仓山区盖山北园双湖路8号 |  | 410×305×160mm | _______ |  | <20 |  | 未检出 |  | 合格品要求 规定负重：7kg 单提把：试验终止时振荡冲击次数为33次，包体开线，提把脱落。(无带袢) 双背带：包体开线，双背带不检。 |  | 364.5 376.0 |  | / |  | / |  | / |  | / |  | / |  | / |  | / |  | / |  | / |  | / |  | / |  | √
41 | 双肩休闲包 | 广东小猪班纳服饰股份有限公司 | 东莞市樟木头镇樟洋村富达工业区 |  | 31×16×43cm | _______ |  | <20 |  | 未检出 |  | / |  | 234.7 209.0 |  | 3级 |  | √ |  | √ |  | — |  | √ |  | √ |  | √ |  | — |  | — |  | — |  | — |  | √
42 | 书包 | 东莞市源升实业有限公司 | 东莞市石排镇燕窝村康联达工业园 | 新仕高 | 30×20×39cm | _______ |  | <20 |  | 未检出 |  | / |  | 449.8 436.7 |  | 3级 |  | √ |  | √ |  | — |  | √ |  | √ |  | √ |  | — |  | — |  | — |  | — |  | √
43 | 休闲包 | 广州市名湾箱包有限公司 | 广东省广州市花都区狮岭镇旗新村八队5号 | JEEP | 390mm×280mm×140mm | _______ |  | <20 |  | 未检出 |  | 合格品要求 规定负重：5kg 单提把： 试验终止时振荡冲击次数为6次，包体与提把连接处开线，提把脱落。 （无带袢） 双背带：包体开线，双背带不检。 |  | 351.5 302.3 |  | / |  | / |  | / |  | / |  | / |  | / |  | / |  | / |  | / |  | / |  | / |  | √
44 | 猴子背包 | 广州市诺狐箱包有限公司 | （网上营业执照地址）广州市花都区狮岭镇自编则斌路5号第一栋3-4层厂 |  | NH021 30.5*23*10.5cm | _______ |  | <20 |  | 未检出 |  | 合格品要求 规定负重：5kg 双背带：试验后，背带与包体连接处开裂。 （带袢变形4.8％） 单提把：试验终止时振荡冲击次数为1次，提把脱落。 （无带袢） |  | 203.2 234.7 |  | / |  | / |  | / |  | / |  | / |  | / |  | / |  | / |  | / |  | / |  | / |  | 未标注生产单位地址、等级。
45 | 书包（Green） | （网上营业执照名称）深圳市华立汉唐科技有限公司 | （网上营业执照地址）深圳市南山区兴海大道丽湾商务公寓B-2412 | Lark Pad | 40×32×18cm | _______ |  | <20 |  | 未检出 |  | √ |  | 380.4 292.6 |  | / |  | / |  | / |  | / |  | / |  | / |  | / |  | / |  | / |  | / |  | / |  | 未标注生产单位（经销单位）名称、等级、联系电话。未标注产品标准号。
46 | 巴塞青少年包 | 肇庆川越运动工业有限公司 | 广东省肇庆高要市金渡工业园 |  | 46×30×17 | _______ |  | <20 |  | 未检出 |  | 合格品要求 规定负重：7kg 双背带：试验后，无异常。（带袢变形3.3％） 单提把：试验终止时振荡冲击次数为147次，提把脱落。 （无带袢） |  | 241.9 251.6 |  | / |  | / |  | / |  | / |  | / |  | / |  | / |  | / |  | / |  | / |  | / |  | √
47 | 人因护脊书包 | 广东省东莞市富品箱包有限公司 | 广东省东莞市东城区鳌峙嵣工业区 | FLOMO 富乐梦 | S(270×360×160mm) | _______ |  | <20 |  | 未检出 |  | / |  | 样品尺寸不满足测试要求，此项不检。 |  | 3级 |  | √ |  | 前大面：纬向 干擦 4 湿擦 4-5 后大面： 干擦 3-4 湿擦 3-4 |  | √ |  | √ |  | √ |  | √ |  | — |  | — |  | — |  | — |  | √
48 | 鸟嘴双肩包 | 郑州嘟豆动漫有限公司 | 郑州总部企业基地89号楼 | 云朵工厂 | 28×24×10cm | _______ |  | <20 |  | 未检出 |  | 合格品要求 规定负重：3kg 双背带：试验后，无异常。（带袢变形4.0％） 单提把：试验终止时振荡冲击次数为3次，提把脱落。（无带袢） |  | 286.4 293.3 |  | / |  | / |  | / |  | / |  | / |  | / |  | / |  | / |  | / |  | / |  | / |  | √
49 | 书包 | 宁波阿拉秀产品设计有限公司 | 宁波鄞州投资创业中心金辉西路117号4楼 |  |  | _______ |  | <20 |  | 未检出 |  | / |  | 638.6 639.7 |  | — |  | √ |  | √ |  | √ |  | √ |  | √ |  | √ |  | — |  | — |  | — |  | — |  | 未标注采用标准编号、产品名称。
50 | 小黄人硬壳背包 | 金华市永琪服饰有限公司 | 浙江省金华市婺城区白龙桥镇金龙路第一幢六楼 |  | 33×22×16cm | _______ |  | <20 |  | 未检出 |  | / |  | 223.0 236.7 |  | — |  | √ |  | 后大面：经向 纬向 干擦 4 4 湿擦 4-5 4-5 前大面（蓝色）： 纬向 干擦 3-4 湿擦 2 |  | √ |  | √ |  | √ |  | √ |  | — |  | — |  | — |  | — |  | √
51 | 孔子书包 | 深圳崇德动漫股份有限公司 | 深圳市福田区福强路4001号（深圳文化创意园）A座6楼 |  | 32×13×48cm | _______ |  | 里料：27 |  | 未检出 |  | 合格品要求 规定负重：7kg 双背带：试验后，无异常。（带袢变形4.5％） 单提把（宽）：试验后，提把与包体连接处开裂。（无带袢） 单提把（窄）：包体已开裂，单提把（窄）不检。 |  | 225.1 234.1 |  | / |  | / |  | / |  | / |  | / |  | / |  | / |  | / |  | / |  | / |  | / |  | √
52 | 拉杆书包 | 广州市统盈实业有限公司 | 广州市花都区狮岭镇军田二队五巷十号 |  | L350*W210*H470/MM | _______ |  | <20 |  | 未检出 |  | / |  | 410.4 496.4 |  | 2级 |  | √ |  | √ |  | — |  | √ |  | √ |  | √ |  | √ |  | √ |  | √ |  | √ |  | √
53 | 男童书包 | 广东小猪班纳服饰股份有限公司 | 东莞市樟木头镇樟洋村富达工业区 |  | 23×15×28cm | _______ |  | <20 |  | 未检出 |  | / |  | 335.7 342.2 |  | 4级 |  | √ |  | √ |  | — |  | √ |  | √ |  | √ |  | — |  | — |  | — |  | — |  | √
54 | 双肩书包 | 广州市名湾箱包有限公司 | 广东省广州市花都区狮岭镇旗新村八队5号 | JEEP | 90mm*340mm*280mm | 2015.11.27 |  | <20 |  | 未检出 |  | / |  | 323.4 331.5 |  | 2级 |  | √ |  | 后大面：经向 纬向 干擦 4-5 4-5 湿擦 2-3 2-3 |  | √ |  | √ |  | 书袋带在支撑区域内，整个带宽上未填充缓冲物。 |  | √ |  | — |  | — |  | — |  | — |  | √
55 | 小黄人硬壳背包 | 金华市永琪服饰有限公司 | 浙江省金华市婺城区白龙桥镇金龙路第一幢六楼 |  | 33*22*16 | _______ |  | <20 |  | 未检出 |  | / |  | 274.0 253.9 |  | — |  | √ |  | 后大面：经向 纬向 干擦 4 4-5 湿擦 4 4 前大面（蓝色）： 纬向 干擦 3-4 湿擦 2 |  | √ |  | √ |  | √ |  | √ |  | — |  | — |  | — |  | — |  | √
56 | 背提包 | 经销商：上海尔旺贸易有限公司 | 上海市陕西北路1283弄玉城大厦 |  | 3103 43×34×14cm | _______ |  | <20 |  | 未检出 |  | 合格品要求 规定负重：7kg 双背带：试验后，无异常。（带袢变形3.6%） 单提把：试验后，提把与包体连接处开线。 （无带袢） |  | 243.0 221.9 |  | / |  | / |  | / |  | / |  | / |  | / |  | / |  | / |  | / |  | / |  | / |  | √
57 | 书包 | (网上营业执照名称)邵东县文博士箱包有限公司 | (网上营业执照地址)湖南省邵阳市邵东县宋家塘办事处昭阳路360号 | 文博士 |  | _______ |  | <20 |  | 未检出 |  | 优等品要求 规定负重：7kg 双背带：试验终止时振荡冲击次数为235次，背带断裂脱落。 单提把：试验终止时振荡冲击次数为7次，提把与包体连接处开裂，提把脱落。 （无带袢） |  | 213.71 208.16 |  | / |  | / |  | / |  | / |  | / |  | / |  | / |  | / |  | / |  | / |  | / |  | 未标注生产单位（经销单位）名称、生产单位地址、联系电话。未标注规格（型号）、货号、主体材质（面料、里料）。
58 | 书包 | （网购店公司名称）厦门佳腾达飞电子商务有限公司 | （吊牌地址）福建省泉州市鲤城区桥南片区海丝景城 | ESINAKAN 伊丝纳安 |  | _______ |  | <20 |  | 未检出 |  | 合格品要求 规定负重：3kg 双背带：试验后，无异常。（带袢变形12.5％） 单提把：试验终止时振荡冲击次数为4次，单提把脱落。（无带袢） |  | 245.6 253.2 |  | / |  | / |  | / |  | / |  | / |  | / |  | / |  | / |  | / |  | / |  | / |  | 等级标注错误，未标注联系电话，生产单位（经销单位）名称。 未标注产品名称、产品标准号、规格（型号）、货号、主体材质（面料、里料）。
59 | 书包 | 泉州冠鸿包袋有限公司 | 泉州市仙境工业区（鲤城法院斜对面） |  | （39×28×13）cm | _______ |  | <20 |  | 未检出 |  | / |  | 127.3 111.0 |  | 3级 |  | √ |  | √ |  | — |  | √ |  | √ |  | √ |  | — |  | — |  | — |  | — |  | √
60 | 书包 | 广州艾丰皮具有限公司 | 广州市花都区狮岭工业区 | 小疯子 |  | _______ |  | <20 |  | 未检出 |  | 合格品要求 规定负重：5kg 双背带：试验后，无异常。（带袢变形3.7％） 单提把：试验终止时振荡冲击次数为58次，提把与包体连接处开线，提把脱落。 （无带袢） |  | 413.2 434.1 |  | / |  | / |  | / |  | / |  | / |  | / |  | / |  | / |  | / |  | / |  | / |  | 未标注等级。 未标注产品名称、产品标准号、规格（型号）、货号、主体材质（面料、里料）。
61 | 双肩背包 | 广州市焕发箱包有限公司 | 广州市花都区狮岭工业区 | 朝派 | 高45×宽34×厚17cm | _______ |  | <20 |  | 未检出 |  | 合格品要求 规定负重：7kg 双背带：试验后，无异常。（带袢变形4.9％） 单提把：试验终止时振荡冲击次数为79次，提把与包体连接处开裂，提把脱落。（无带袢） |  | 459.5 416.8 |  | / |  | / |  | / |  | / |  | / |  | / |  | / |  | / |  | / |  | / |  | / |  | √
62 | 双肩背包 | 保定纳博万皮具制造有限公司 | 河北保定中国箱包工业园区D排53号 | 红客 |  | _______ |  | <20 |  | 未检出 |  | 合格品要求 规定负重：5kg 单提把：试验终止时振荡冲击次数为2次，包体与提把连接处开线，提把脱落。 双背带：包体开线，双背带不检。 |  | 218.1 232.0 |  | / |  | / |  | / |  | / |  | / |  | / |  | / |  | / |  | / |  | / |  | / |  | 未标注规格及型号。
63 | 幼幼包 | 福州统联文具礼品有限公司 | 福建省福州市闽侯县上街国宾大道 |  | L300×W160×H310/mm | _______ |  | <20 |  | 未检出 |  | / |  | 250.9 272.3 |  | 3级 |  | √ |  | √ |  | — |  | √ |  | √ |  | √ |  | — |  | — |  | — |  | — |  | √
64 | 书包 | 广州市龙祥皮具有限公司 | 广州市花都区狮岭镇同心街23号 | AUSQI 奥斯奇 |  | _______ |  | <20 |  | 未检出 |  | 合格品要求 规定负重：5kg 单提把：试验终止时振荡冲击次数为31次，提把与包体连接处开裂。 （无带袢） 双背带：包体已开裂，背带不检。 |  | 237.1 245.5 |  | / |  | / |  | / |  | / |  | / |  | / |  | / |  | / |  | / |  | / |  | / |  | 未标注等级、产品合格证及检验标识。 未标注产品名称、产品标准号、规格（型号）、货号、主体材质（面料、里料）、合格（检验）标识。
65 | 学生书包 | 广州市统盈实业有限公司 | 广州市花都区狮岭镇金狮三街9号 |  | L330×W190×H370/mm | _______ |  | <20 |  | 未检出 |  | / |  | 274.6 293.2 |  | 2级 |  | √ |  | √ |  | — |  | √ |  | √ |  | √ |  | — |  | — |  | — |  | — |  | √
66 | 卷发娃娃拉杆 | 福州佳得利箱包工厂 | 福州市仓山区浦上工业区江边村31号 |  | bag397 43*32*17（cm） | _______ |  | <20 |  | 未检出 |  | 合格品要求 规定负重：7kg 双背带：试验后，包体开线。 单提把：试验后，无异常。（无带袢） |  | / |  | / |  | / |  | / |  | / |  | / |  | / |  | / |  | / |  | / |  | / |  | / |  | √
67 | 时款休闲包 | 广州盛腾皮具厂 | 广州市花都区狮岭工业园 |  | 8001# | _______ |  | <20 |  | 未检出 |  | / |  | 232.9 252.0 |  | 2级 |  | √ |  | √ |  | —— |  | √ |  | √ |  | √ |  | — |  | — |  | — |  | — |  | 未标注规格。
68 | 书包 | （经销商）广州市海达文体用品有限公司 | 广州市南岸路44号华南国际文体用品交易市场K馆三楼C18 |  | 31×41×14cm | _______ |  | <20 |  | 未检出 |  | √ |  | 279.1 286.3 |  | / |  | / |  | / |  | / |  | / |  | / |  | / |  | / |  | / |  | / |  | / |  | 未标注等级。
69 | 女款书包 | 深圳市奥飞贝肯文化有限公司 | 深圳市南山区蛇口兴华路6号南海意库1栋405、407 |  | 278×200×420mm | _______ |  | <20 |  | 未检出 |  | / |  | 204.2 216.7 |  | — |  | √ |  | √ |  | — |  | √ |  | √ |  | √ |  | — |  | — |  | — |  | — |  | 未标注生产日期及批号。
70 | 酷狗幼幼包 GU-183373 | 福州统联文具礼品有限公司 | 福建省福州市闽侯县上街国宾大道 |  | L300×W160×H310/mm | _______ |  | <20 |  | 未检出 |  | / |  | 303.0 316.7 |  | 4级 |  | √ |  | 前大面：经向 干擦 3-4 湿擦 3 后大面：经向 纬向 干擦 4 4 湿擦 4-5 4-5 |  | — |  | √ |  | √ |  | √ |  | — |  | — |  | — |  | — |  | √
备注：1.比较试验结果只对所购买的样品负责，不代表该品牌其他产品质量情况。 2.表中打“—”，表示该项目不适用。 3.表中打“/”，表示没有测试该项目。 4.表中描述了每个项目的具体检测结果。 5.任何企业不得擅自利用本次比较试验结果作产品宣传。